## Arkusz1
|  | H |  |  | Be | B | C | [5 empty] | Mg | Al | Si | P |  |  |  |  | Ca | Sc | Ti | V | Cr | Mn | Fe | Co | Ni | Cu | Zn | Ga | Ge | [5 empty] | Sr | Y | Zr | Nb | Mo |  | Ru | Rh | Pd | Ag |  | In | Sn | [5 empty] | Ba | La | Ce | Pr | Nd |  | Sm |  | Gd | Tb | Dy | Ho | Er | Tm | Yb |  | Hf | Ta | W |  |  | Ir | Pt | Au |  |  | Pb | [7 empty] | Th
|  | 1 | 2 | 3 | 4 | 5 | 6 | 7 | 8 | 9 | 10 | 11 | 12 | 13 | 14 | 15 | 16 | 17 | 18 | 19 | 20 | 21 | 22 | 23 | 24 | 25 | 26 | 27 | 28 | 29 | 30 | 31 | 32 | 33 | 34 | 35 | 36 | 37 | 38 | 39 | 40 | 41 | 42 | 43 | 44 | 45 | 46 | 47 | 48 | 49 | 50 | 51 | 52 | 53 | 54 | 55 | 56 | 57 | 58 | 59 | 60 | 61 | 62 | 63 | 64 | 65 | 66 | 67 | 68 | 69 | 70 | 71 | 72 | 73 | 74 | 75 | 76 | 77 | 78 | 79 | 80 | 81 | 82 | 83 | 84 | 85 | 86 | 87 | 88 | 89 | 90
H | 1 | 0 | 0 | 0 | 2 | 4.7 | -2.9 | 0 | 0 | 0 | 0 | 0 | -17.7 | -7.8 | -2.2 | 0.8 | 0 | 0 | 0 | 0 | -41.2 | -56.7 | -52.4 | -38 | -27.7 | -33.7 | -23.2 | -23 | -22.8 | -13.6 | -7.6 | -7.6 | -2.3 | 0 | 0 | 0 | 0 | 0 | -40.4 | -56.3 | -65 | -44.8 | -27.3 | 0 | -19.8 | -23.5 | -27.1 | -9.6 | 0 | -5.8 | -4.1 | 0 | 0 | 0 | 0 | 0 | -40.6 | -55.9 | -56.1 | -56.2 | -56.2 | 0 | -56.4 | 0 | -56.3 | -56.5 | -56.4 | -55.9 | -56.6 | -56.5 | -56.4 | 0 | -60.1 | -44.9 | -23.4 | 0 | 0 | -20.6 | -24.3 | -8.4 | 0 | 0 | -0.5 | 0 | 0 | 0 | 0 | 0 | 0 | 0 | -57.4
| 2 | 0 | 0 | 0 | 0 | 0 | 0 | 0 | 0 | 0 | 0 | 0 | 0 | 0 | 0 | 0 | 0 | 0 | 0 | 0 | 0 | 0 | 0 | 0 | 0 | 0 | 0 | 0 | 0 | 0 | 0 | 0 | 0 | 0 | 0 | 0 | 0 | 0 | 0 | 0 | 0 | 0 | 0 | 0 | 0 | 0 | 0 | 0 | 0 | 0 | 0 | 0 | 0 | 0 | 0 | 0 | 0 | 0 | 0 | 0 | 0 | 0 | 0 | 0 | 0 | 0 | 0 | 0 | 0 | 0 | 0 | 0 | 0 | 0 | 0 | 0 | 0 | 0 | 0 | 0 | 0 | 0 | 0 | 0 | 0 | 0 | 0 | 0 | 0 | 0 | 0
| 3 | 0 | 0 | 0 | 0 | 0 | 0 | 0 | 0 | 0 | 0 | 0 | 0 | 0 | 0 | 0 | 0 | 0 | 0 | 0 | 0 | 0 | 0 | 0 | 0 | 0 | 0 | 0 | 0 | 0 | 0 | 0 | 0 | 0 | 0 | 0 | 0 | 0 | 0 | 0 | 0 | 0 | 0 | 0 | 0 | 0 | 0 | 0 | 0 | 0 | 0 | 0 | 0 | 0 | 0 | 0 | 0 | 0 | 0 | 0 | 0 | 0 | 0 | 0 | 0 | 0 | 0 | 0 | 0 | 0 | 0 | 0 | 0 | 0 | 0 | 0 | 0 | 0 | 0 | 0 | 0 | 0 | 0 | 0 | 0 | 0 | 0 | 0 | 0 | 0 | 0
Be | 4 | 2 | 0 | 0 | 0 | 0 | -14.9 | 0 | 0 | 0 | 0 | 0 | -3.1 | 0.2 | 2.2 | -3.7 | 0 | 0 | 0 | 0 | -13.6 | -35.2 | -30 | -16.3 | -7.2 | -10.4 | 3.7 | -3.9 | -4.2 | -1.1 | 3.4 | 4.7 | 8.6 | 0 | 0 | 0 | 0 | 0 | -9.6 | -30.8 | -42 | -24.3 | -6.7 | 0 | -3.1 | -6 | -8 | 6.2 | 0 | 15.3 | 14.4 | 0 | 0 | 0 | 0 | 0 | -8.9 | -28.1 | -29.1 | -30 | -29.9 | 0 | -30.8 | 0 | -30.8 | -31.6 | -31.5 | -30.7 | -32.3 | -32.2 | -32.2 | 0 | -36.8 | -24.1 | -3.2 | 0 | 0 | -5.5 | -9.8 | -0.1 | 0 | 0 | 25 | 0 | 0 | 0 | 0 | 0 | 0 | 0 | -35.8
B | 5 | 4.7 | 0 | 0 | 0 | 0 | -10.2 | 0 | 0 | 0 | 0 | 0 | -3.7 | 0.1 | 3.3 | 0.5 | 0 | 0 | 0 | 0 | -21.1 | -53.9 | -57.2 | -42 | -31.4 | -32.4 | -26.5 | -24.2 | -23.6 | -6.4 | 4.1 | 5.6 | 11.5 | 0 | 0 | 0 | 0 | 0 | -16.7 | -48.9 | -70.1 | -53.9 | -34.1 | 0 | -24.5 | -25.2 | -24.1 | 5.4 | 0 | 17.8 | 17.4 | 0 | 0 | 0 | 0 | 0 | -15.9 | -45.9 | -47 | -48 | -47.9 | 0 | -49 | 0 | -48.9 | -49.9 | -49.8 | -48.9 | -50.7 | -50.6 | -50.5 | 0 | -64.9 | -53.3 | -30.7 | 0 | 0 | -25.7 | -27.8 | -2.4 | 0 | 0 | 29.5 | 0 | 0 | 0 | 0 | 0 | 0 | 0 | -55.7
C | 6 | -2.9 | 0 | 0 | -14.9 | -10.2 | 0 | 0 | 0 | 0 | 0 | 0 | -52.9 | -34.9 | -21.3 | -4.5 | 0 | 0 | 0 | 0 | -84 | -114.6 | -106.8 | -81.2 | -60.9 | -65.5 | -49.1 | -41.9 | -38.5 | -38.4 | -31.4 | -32.4 | -16.8 | 0 | 0 | 0 | 0 | 0 | -82.3 | -112.7 | -128 | -99.8 | -65.8 | 0 | -35.1 | -35 | -31.9 | -31.7 | 0 | -25.9 | -22.5 | 0 | 0 | 0 | 0 | 0 | -82.5 | -111.2 | -111.8 | -112.3 | -112.1 | 0 | -112.8 | 0 | -112.7 | -113.4 | -113.1 | -111.9 | -113.6 | -113.3 | -113.1 | 0 | -119.9 | -99 | -59.1 | 0 | 0 | -31.7 | -30.2 | -19.6 | 0 | 0 | -12.2 | 0 | 0 | 0 | 0 | 0 | 0 | 0 | -118.9
| 7 | 0 | 0 | 0 | 0 | 0 | 0 | 0 | 0 | 0 | 0 | 0 | 0 | 0 | 0 | 0 | 0 | 0 | 0 | 0 | 0 | 0 | 0 | 0 | 0 | 0 | 0 | 0 | 0 | 0 | 0 | 0 | 0 | 0 | 0 | 0 | 0 | 0 | 0 | 0 | 0 | 0 | 0 | 0 | 0 | 0 | 0 | 0 | 0 | 0 | 0 | 0 | 0 | 0 | 0 | 0 | 0 | 0 | 0 | 0 | 0 | 0 | 0 | 0 | 0 | 0 | 0 | 0 | 0 | 0 | 0 | 0 | 0 | 0 | 0 | 0 | 0 | 0 | 0 | 0 | 0 | 0 | 0 | 0 | 0 | 0 | 0 | 0 | 0 | 0 | 0
| 8 | 0 | 0 | 0 | 0 | 0 | 0 | 0 | 0 | 0 | 0 | 0 | 0 | 0 | 0 | 0 | 0 | 0 | 0 | 0 | 0 | 0 | 0 | 0 | 0 | 0 | 0 | 0 | 0 | 0 | 0 | 0 | 0 | 0 | 0 | 0 | 0 | 0 | 0 | 0 | 0 | 0 | 0 | 0 | 0 | 0 | 0 | 0 | 0 | 0 | 0 | 0 | 0 | 0 | 0 | 0 | 0 | 0 | 0 | 0 | 0 | 0 | 0 | 0 | 0 | 0 | 0 | 0 | 0 | 0 | 0 | 0 | 0 | 0 | 0 | 0 | 0 | 0 | 0 | 0 | 0 | 0 | 0 | 0 | 0 | 0 | 0 | 0 | 0 | 0 | 0
| 9 | 0 | 0 | 0 | 0 | 0 | 0 | 0 | 0 | 0 | 0 | 0 | 0 | 0 | 0 | 0 | 0 | 0 | 0 | 0 | 0 | 0 | 0 | 0 | 0 | 0 | 0 | 0 | 0 | 0 | 0 | 0 | 0 | 0 | 0 | 0 | 0 | 0 | 0 | 0 | 0 | 0 | 0 | 0 | 0 | 0 | 0 | 0 | 0 | 0 | 0 | 0 | 0 | 0 | 0 | 0 | 0 | 0 | 0 | 0 | 0 | 0 | 0 | 0 | 0 | 0 | 0 | 0 | 0 | 0 | 0 | 0 | 0 | 0 | 0 | 0 | 0 | 0 | 0 | 0 | 0 | 0 | 0 | 0 | 0 | 0 | 0 | 0 | 0 | 0 | 0
| 10 | 0 | 0 | 0 | 0 | 0 | 0 | 0 | 0 | 0 | 0 | 0 | 0 | 0 | 0 | 0 | 0 | 0 | 0 | 0 | 0 | 0 | 0 | 0 | 0 | 0 | 0 | 0 | 0 | 0 | 0 | 0 | 0 | 0 | 0 | 0 | 0 | 0 | 0 | 0 | 0 | 0 | 0 | 0 | 0 | 0 | 0 | 0 | 0 | 0 | 0 | 0 | 0 | 0 | 0 | 0 | 0 | 0 | 0 | 0 | 0 | 0 | 0 | 0 | 0 | 0 | 0 | 0 | 0 | 0 | 0 | 0 | 0 | 0 | 0 | 0 | 0 | 0 | 0 | 0 | 0 | 0 | 0 | 0 | 0 | 0 | 0 | 0 | 0 | 0 | 0
| 11 | 0 | 0 | 0 | 0 | 0 | 0 | 0 | 0 | 0 | 0 | 0 | 0 | 0 | 0 | 0 | 0 | 0 | 0 | 0 | 0 | 0 | 0 | 0 | 0 | 0 | 0 | 0 | 0 | 0 | 0 | 0 | 0 | 0 | 0 | 0 | 0 | 0 | 0 | 0 | 0 | 0 | 0 | 0 | 0 | 0 | 0 | 0 | 0 | 0 | 0 | 0 | 0 | 0 | 0 | 0 | 0 | 0 | 0 | 0 | 0 | 0 | 0 | 0 | 0 | 0 | 0 | 0 | 0 | 0 | 0 | 0 | 0 | 0 | 0 | 0 | 0 | 0 | 0 | 0 | 0 | 0 | 0 | 0 | 0 | 0 | 0 | 0 | 0 | 0 | 0
Mg | 12 | -17.7 | 0 | 0 | -3.1 | -3.7 | 0 | 0 | 0 | 0 | 0 | 0 | 0 | -1.9 | -9.1 | -39.3 | 0 | 0 | 0 | 0 | -5.6 | -3.4 | 15.8 | 23.1 | 23.6 | 10 | 17.5 | 2.8 | -3.6 | -4.4 | -3.5 | -4.3 | -14.3 | 0 | 0 | 0 | 0 | 0 | -3.9 | -6 | 5.7 | 31.7 | 35.8 | 0 | 0 | -16.9 | -39.9 | -10.4 | 0 | -3.8 | -8.6 | 0 | 0 | 0 | 0 | 0 | -3.5 | -6.9 | -6.6 | -6.4 | -6.3 | 0 | -6 | 0 | -6 | -5.7 | -5.6 | -5.5 | -5.3 | -5.2 | -5.2 | 0 | 9.7 | 29.6 | 38.1 | 0 | 0 | -12.7 | -34.7 | -31.5 | 0 | 0 | -8.1 | 0 | 0 | 0 | 0 | 0 | 0 | 0 | -2.8
Al | 13 | -7.8 | 0 | 0 | 0.2 | 0.1 | 0 | 0 | 0 | 0 | 0 | 0 | -1.9 | 0 | -2.3 | -21 | 0 | 0 | 0 | 0 | -20.1 | -37.7 | -29.5 | -16.3 | -9.9 | -19.1 | -11.1 | -18.8 | -22.3 | -7.6 | 0.6 | 0.9 | -2 | 0 | 0 | 0 | 0 | 0 | -17.4 | -38.1 | -43.7 | -18.2 | -5.1 | 0 | -21.2 | -31.9 | -45.8 | -4.4 | 0 | 6.6 | 4 | 0 | 0 | 0 | 0 | 0 | -17 | -37.8 | -37.9 | -38.1 | -38 | 0 | -38.2 | 0 | -38.1 | -38.3 | -38.1 | -37.6 | -38.2 | -38.1 | -38 | 0 | -38.5 | -19.2 | -2 | 0 | 0 | -29.5 | -44.2 | -21.6 | 0 | 0 | 10 | 0 | 0 | 0 | 0 | 0 | 0 | 0 | -39.4
Si | 14 | -2.2 | 0 | 0 | 2.2 | 3.3 | 0 | 0 | 0 | 0 | 0 | 0 | -9.1 | -2.3 | 0 | -9 | 0 | 0 | 0 | 0 | -33.7 | -56.3 | -49 | -31.2 | -20.4 | -28.3 | -17.7 | -21.2 | -22.9 | -9.2 | -0.9 | -0.4 | 2.3 | 0 | 0 | 0 | 0 | 0 | -31.3 | -56 | -66.3 | -38.8 | -18.4 | 0 | -21 | -28.8 | -37.8 | -3.3 | 0 | 6.8 | 6.2 | 0 | 0 | 0 | 0 | 0 | -31.2 | -55.1 | -55.4 | -55.8 | -55.6 | 0 | -56 | 0 | -56 | -56.3 | -56.1 | -55.2 | -56.4 | -56.1 | -56 | 0 | -59.9 | -39.2 | -14.1 | 0 | 0 | -26.2 | -36.5 | -13 | 0 | 0 | 14.5 | 0 | 0 | 0 | 0 | 0 | 0 | 0 | -59.1
P | 15 | 0.8 | 0 | 0 | -3.7 | 0.5 | 0 | 0 | 0 | 0 | 0 | 0 | -39.3 | -21 | -9 | 0 | 0 | 0 | 0 | 0 | -80.2 | -111.9 | -100.7 | -71.1 | -50.1 | -57.5 | -39.9 | -36 | -34.3 | -26.3 | -17.8 | -18.3 | -4.6 | 0 | 0 | 0 | 0 | 0 | -79.1 | -112.3 | -127.8 | -90.4 | -53.7 | 0 | -30.9 | -34.6 | -36.7 | -18.3 | 0 | -10.2 | -7.4 | 0 | 0 | 0 | 0 | 0 | -80 | -111.6 | -112 | -112.3 | -112 | 0 | -112.5 | 0 | -112.3 | -112.8 | -112.3 | -110.9 | -112.7 | -112.2 | -111.9 | 0 | -118 | -90 | -46.4 | 0 | 0 | -30.8 | -34.6 | -13.3 | 0 | 0 | 4.7 | 0 | 0 | 0 | 0 | 0 | 0 | 0 | -119
| 16 | 0 | 0 | 0 | 0 | 0 | 0 | 0 | 0 | 0 | 0 | 0 | 0 | 0 | 0 | 0 | 0 | 0 | 0 | 0 | 0 | 0 | 0 | 0 | 0 | 0 | 0 | 0 | 0 | 0 | 0 | 0 | 0 | 0 | 0 | 0 | 0 | 0 | 0 | 0 | 0 | 0 | 0 | 0 | 0 | 0 | 0 | 0 | 0 | 0 | 0 | 0 | 0 | 0 | 0 | 0 | 0 | 0 | 0 | 0 | 0 | 0 | 0 | 0 | 0 | 0 | 0 | 0 | 0 | 0 | 0 | 0 | 0 | 0 | 0 | 0 | 0 | 0 | 0 | 0 | 0 | 0 | 0 | 0 | 0 | 0 | 0 | 0 | 0 | 0 | 0
| 17 | 0 | 0 | 0 | 0 | 0 | 0 | 0 | 0 | 0 | 0 | 0 | 0 | 0 | 0 | 0 | 0 | 0 | 0 | 0 | 0 | 0 | 0 | 0 | 0 | 0 | 0 | 0 | 0 | 0 | 0 | 0 | 0 | 0 | 0 | 0 | 0 | 0 | 0 | 0 | 0 | 0 | 0 | 0 | 0 | 0 | 0 | 0 | 0 | 0 | 0 | 0 | 0 | 0 | 0 | 0 | 0 | 0 | 0 | 0 | 0 | 0 | 0 | 0 | 0 | 0 | 0 | 0 | 0 | 0 | 0 | 0 | 0 | 0 | 0 | 0 | 0 | 0 | 0 | 0 | 0 | 0 | 0 | 0 | 0 | 0 | 0 | 0 | 0 | 0 | 0
| 18 | 0 | 0 | 0 | 0 | 0 | 0 | 0 | 0 | 0 | 0 | 0 | 0 | 0 | 0 | 0 | 0 | 0 | 0 | 0 | 0 | 0 | 0 | 0 | 0 | 0 | 0 | 0 | 0 | 0 | 0 | 0 | 0 | 0 | 0 | 0 | 0 | 0 | 0 | 0 | 0 | 0 | 0 | 0 | 0 | 0 | 0 | 0 | 0 | 0 | 0 | 0 | 0 | 0 | 0 | 0 | 0 | 0 | 0 | 0 | 0 | 0 | 0 | 0 | 0 | 0 | 0 | 0 | 0 | 0 | 0 | 0 | 0 | 0 | 0 | 0 | 0 | 0 | 0 | 0 | 0 | 0 | 0 | 0 | 0 | 0 | 0 | 0 | 0 | 0 | 0
| 19 | 0 | 0 | 0 | 0 | 0 | 0 | 0 | 0 | 0 | 0 | 0 | 0 | 0 | 0 | 0 | 0 | 0 | 0 | 0 | 0 | 0 | 0 | 0 | 0 | 0 | 0 | 0 | 0 | 0 | 0 | 0 | 0 | 0 | 0 | 0 | 0 | 0 | 0 | 0 | 0 | 0 | 0 | 0 | 0 | 0 | 0 | 0 | 0 | 0 | 0 | 0 | 0 | 0 | 0 | 0 | 0 | 0 | 0 | 0 | 0 | 0 | 0 | 0 | 0 | 0 | 0 | 0 | 0 | 0 | 0 | 0 | 0 | 0 | 0 | 0 | 0 | 0 | 0 | 0 | 0 | 0 | 0 | 0 | 0 | 0 | 0 | 0 | 0 | 0 | 0
Ca | 20 | -41.2 | 0 | 0 | -13.6 | -21.1 | 0 | 0 | 0 | 0 | 0 | 0 | -5.6 | -20.1 | -33.7 | -80.2 | 0 | 0 | 0 | 0 | 0 | 17.2 | 42.2 | 42.9 | 36.9 | 18.9 | 24.8 | 2.4 | -7.3 | -12.2 | -21.3 | -27.4 | -46.1 | 0 | 0 | 0 | 0 | 0 | 0.5 | 10.9 | 36.6 | 62.3 | 55.4 | 0 | -3.5 | -27.4 | -62.1 | -27.9 | 0 | -35 | -44.2 | 0 | 0 | 0 | 0 | 0 | 0.9 | 8 | 8.9 | 9.9 | 9.9 | 0 | 10.9 | 0 | 10.9 | 11.9 | 11.8 | 11.4 | 12.9 | 12.8 | 12.8 | 0 | 38.7 | 59.1 | 56.4 | 0 | 0 | -22 | -53.6 | -59 | 0 | 0 | -51.4 | 0 | 0 | 0 | 0 | 0 | 0 | 0 | 18.9
Sc | 21 | -56.7 | 0 | 0 | -35.2 | -53.9 | 0 | 0 | 0 | 0 | 0 | 0 | -3.4 | -37.7 | -56.3 | -111.9 | 0 | 0 | 0 | 0 | 17.2 | 0 | 7.5 | 7.1 | 0.7 | -8.3 | -11.4 | -29.4 | -38.1 | -23.9 | -29.2 | -37.5 | -56.7 | 0 | 0 | 0 | 0 | 0 | 24.5 | 0.9 | 4.1 | 17.8 | 10.5 | 0 | -43.3 | -60.4 | -85.5 | -28.3 | 0 | -30.2 | -45.1 | 0 | 0 | 0 | 0 | 0 | 27.3 | 2.1 | 1.6 | 1.3 | 1.3 | 0 | 0.9 | 0 | 0.9 | 0.6 | 0.6 | 0.7 | 0.4 | 0.4 | 0.4 | 0 | 5.1 | 15.8 | 9.2 | 0 | 0 | -61.4 | -88 | -73.7 | 0 | 0 | -39.8 | 0 | 0 | 0 | 0 | 0 | 0 | 0 | 0
Ti | 22 | -52.4 | 0 | 0 | -30 | -57.2 | 0 | 0 | 0 | 0 | 0 | 0 | 15.8 | -29.5 | -49 | -100.7 | 0 | 0 | 0 | 0 | 42.2 | 7.5 | 0 | -1.7 | -7.5 | -8.2 | -16.8 | -28.3 | -34.5 | -8.9 | -14.8 | -23.1 | -39.5 | 0 | 0 | 0 | 0 | 0 | 52.5 | 15.1 | -0.2 | 2 | -3.6 | 0 | -43.2 | -51.9 | -64.5 | -1.5 | 0 | -5.5 | -21.3 | 0 | 0 | 0 | 0 | 0 | 56.1 | 19.5 | 18 | 16.5 | 16.5 | 0 | 15.1 | 0 | 15.1 | 13.8 | 13.7 | 14 | 12.5 | 12.4 | 12.4 | 0 | 0.2 | 1.4 | -5.7 | 0 | 0 | -57.1 | -74.4 | -47.4 | 0 | 0 | -7.7 | 0 | 0 | 0 | 0 | 0 | 0 | 0 | 8.4
V | 23 | -38 | 0 | 0 | -16.3 | -42 | 0 | 0 | 0 | 0 | 0 | 0 | 23.1 | -16.3 | -31.2 | -71.1 | 0 | 0 | 0 | 0 | 42.9 | 7.1 | -1.7 | 0 | -2 | -0.7 | -7.1 | -14 | -18 | 5 | -1.6 | -8 | -18.8 | 0 | 0 | 0 | 0 | 0 | 52.6 | 16.6 | -3.7 | -1 | 0 | 0 | -24.7 | -29.4 | -35.3 | 16.9 | 0 | 11.9 | -0.9 | 0 | 0 | 0 | 0 | 0 | 55.8 | 21.8 | 20 | 18.3 | 18.2 | 0 | 16.6 | 0 | 16.6 | 15 | 14.9 | 15.4 | 13.4 | 13.4 | 13.3 | 0 | -2.2 | -1 | -0.8 | 0 | 0 | -34.4 | -45.6 | -19.2 | 0 | 0 | 15.1 | 0 | 0 | 0 | 0 | 0 | 0 | 0 | 8.5
Cr | 24 | -27.7 | 0 | 0 | -7.2 | -31.4 | 0 | 0 | 0 | 0 | 0 | 0 | 23.6 | -9.9 | -20.4 | -50.1 | 0 | 0 | 0 | 0 | 36.9 | 0.7 | -7.5 | -2 | 0 | 2.1 | -1.5 | -4.5 | -6.7 | 12.5 | 4.7 | -0.6 | -6.3 | 0 | 0 | 0 | 0 | 0 | 46 | 11 | -12 | -7.2 | 0.4 | 0 | -11.5 | -13.4 | -14.6 | 27 | 0 | 20.2 | 10 | 0 | 0 | 0 | 0 | 0 | 48.7 | 16.6 | 14.7 | 12.8 | 12.8 | 0 | 11 | 0 | 11 | 9.3 | 9.3 | 9.9 | 7.6 | 7.6 | 7.5 | 0 | -9.3 | -6.7 | 1 | 0 | 0 | -17.8 | -24.5 | -0.2 | 0 | 0 | 27.6 | 0 | 0 | 0 | 0 | 0 | 0 | 0 | 2.1
Mn | 25 | -33.7 | 0 | 0 | -10.4 | -32.4 | 0 | 0 | 0 | 0 | 0 | 0 | 10 | -19.1 | -28.3 | -57.5 | 0 | 0 | 0 | 0 | 18.9 | -8.3 | -8.2 | -0.7 | 2.1 | 0 | 0.2 | -5.2 | -8.2 | 3.8 | -6.4 | -12.9 | -19 | 0 | 0 | 0 | 0 | 0 | 26 | -1.4 | -15.3 | -15.3 | 4.9 | 0 | -10.7 | -16.2 | -22.6 | 12.7 | 0 | 2.6 | -6.9 | 0 | 0 | 0 | 0 | 0 | 28 | 2.5 | 1.1 | -0.2 | -0.2 | 0 | -1.4 | 0 | -1.4 | -2.6 | -2.6 | -2 | -3.8 | -3.8 | -3.8 | 0 | -11.9 | -3.8 | 6.3 | 0 | 0 | -18.2 | -28.3 | -11.3 | 0 | 0 | 6.8 | 0 | 0 | 0 | 0 | 0 | 0 | 0 | -7.6
Fe | 26 | -23.2 | 0 | 0 | 3.7 | -26.5 | 0 | 0 | 0 | 0 | 0 | 0 | 17.5 | -11.1 | -17.7 | -39.9 | 0 | 0 | 0 | 0 | 24.8 | -11.4 | -16.8 | -7.1 | -1.5 | 0.2 | 0 | -0.6 | -1.6 | 12.9 | 3.6 | -1.7 | -3.4 | 0 | 0 | 0 | 0 | 0 | 33.4 | -1.1 | -24.6 | -15.7 | -2 | 0 | -4.6 | -5.4 | -4.3 | 28.1 | 0 | 18.9 | 10.6 | 0 | 0 | 0 | 0 | 0 | 35.6 | 4.4 | 2.5 | 0.7 | 0.7 | 0 | -1.1 | 0 | -1.1 | -2.9 | -2.9 | -2 | -4.6 | -4.5 | -4.5 | 0 | -20.5 | -15 | 0 | 0 | 0 | -8.8 | -13 | 8 | 0 | 0 | 29 | 0 | 0 | 0 | 0 | 0 | 0 | 0 | -10.5
Co | 27 | -23 | 0 | 0 | -3.9 | -24.2 | 0 | 0 | 0 | 0 | 0 | 0 | 2.8 | -18.8 | -21.2 | -36 | 0 | 0 | 0 | 0 | 2.4 | -29.4 | -28.3 | -14 | -4.5 | -5.2 | -0.6 | 0 | -0.2 | 6.4 | -5.1 | -11 | -9.1 | 0 | 0 | 0 | 0 | 0 | 9.2 | -21.2 | -40.3 | -24.5 | -4.9 | 0 | -0.7 | -2.1 | -1.5 | 19 | 0 | 6.6 | 0.2 | 0 | 0 | 0 | 0 | 0 | 10.8 | -16.6 | -18.2 | -19.7 | -19.7 | 0 | -21.2 | 0 | -21.2 | -22.7 | -22.6 | -21.6 | -24 | -23.9 | -23.9 | 0 | -34.7 | -23.9 | -1.4 | 0 | 0 | -3.5 | -7.2 | 7.2 | 0 | 0 | 17.2 | 0 | 0 | 0 | 0 | 0 | 0 | 0 | -29.6
Ni | 28 | -22.8 | 0 | 0 | -4.2 | -23.6 | 0 | 0 | 0 | 0 | 0 | 0 | -3.6 | -22.3 | -22.9 | -34.3 | 0 | 0 | 0 | 0 | -7.3 | -38.1 | -34.5 | -18 | -6.7 | -8.2 | -1.6 | -0.2 | 0 | 3.6 | -8.8 | -15 | -11.3 | 0 | 0 | 0 | 0 | 0 | -1 | -30.6 | -48.4 | -29.9 | -7.3 | 0 | 0.5 | -0.9 | -0.1 | 15.5 | 0 | 1.7 | -3.9 | 0 | 0 | 0 | 0 | 0 | 0.2 | -26.2 | -27.7 | -29.2 | -29.1 | 0 | -30.6 | 0 | -30.6 | -32 | -31.8 | -30.8 | -33.2 | -33.1 | -33 | 0 | -42.2 | -29.2 | -3.2 | 0 | 0 | -1.5 | -4.7 | 7.1 | 0 | 0 | 12.9 | 0 | 0 | 0 | 0 | 0 | 0 | 0 | -38.8
Cu | 29 | -13.6 | 0 | 0 | -1.1 | -6.4 | 0 | 0 | 0 | 0 | 0 | 0 | -4.4 | -7.6 | -9.2 | -26.3 | 0 | 0 | 0 | 0 | -12.2 | -23.9 | -8.9 | 5 | 12.5 | 3.8 | 12.9 | 6.4 | 3.6 | 0 | -3.7 | -5.5 | -6.7 | 0 | 0 | 0 | 0 | 0 | -8.7 | -21.8 | -22.6 | 2.6 | 18.5 | 0 | 7 | -2.5 | -13.6 | 2.2 | 0 | 2.4 | -1 | 0 | 0 | 0 | 0 | 0 | -8.2 | -20.2 | -20.8 | -21.3 | -21.3 | 0 | -21.8 | 0 | -21.8 | -22.3 | -22.2 | -21.6 | -22.6 | -22.5 | -22.5 | 0 | -16.9 | 1.9 | 22.5 | 0 | 0 | 0.2 | -12.1 | -8.8 | 0 | 0 | 7.3 | 0 | 0 | 0 | 0 | 0 | 0 | 0 | -23.9
Zn | 30 | -7.6 | 0 | 0 | 3.4 | 4.1 | 0 | 0 | 0 | 0 | 0 | 0 | -3.5 | 0.6 | -0.9 | -17.8 | 0 | 0 | 0 | 0 | -21.3 | -29.2 | -14.8 | -1.6 | 4.7 | -6.4 | 3.6 | -5.1 | -8.8 | -3.7 | 0 | 0 | -2.9 | 0 | 0 | 0 | 0 | 0 | -19.9 | -30.7 | -29.1 | -1.3 | 11.8 | 0 | -5.2 | -17.3 | -32.7 | -3.8 | 0 | 2.9 | 1 | 0 | 0 | 0 | 0 | 0 | -20 | -30.9 | -30.9 | -30.8 | -30.8 | 0 | -30.7 | 0 | -30.7 | -30.6 | -30.5 | -30 | -30.4 | -30.2 | -30.2 | 0 | -23.7 | -2.5 | 15.4 | 0 | 0 | -13.5 | -28.7 | -16.3 | 0 | 0 | 4.8 | 0 | 0 | 0 | 0 | 0 | 0 | 0 | -30
Ga | 31 | -7.6 | 0 | 0 | 4.7 | 5.6 | 0 | 0 | 0 | 0 | 0 | 0 | -4.3 | 0.9 | -0.4 | -18.3 | 0 | 0 | 0 | 0 | -27.4 | -37.5 | -23.1 | -8 | -0.6 | -12.9 | -1.7 | -11 | -15 | -5.5 | 0 | 0 | -2.9 | 0 | 0 | 0 | 0 | 0 | -26.3 | -40.1 | -39.7 | -8.3 | 6.7 | 0 | -11.4 | -24.8 | -42.1 | -5 | 0 | 2.7 | 0.9 | 0 | 0 | 0 | 0 | 0 | -26.6 | -40.7 | -40.5 | -40.4 | -40.2 | 0 | -40.1 | 0 | -40.1 | -39.9 | -39.7 | -39.1 | -39.5 | -39.3 | -39.2 | 0 | -33.6 | -9.6 | 10.7 | 0 | 0 | -20.5 | -37.5 | -19.2 | 0 | 0 | 4.7 | 0 | 0 | 0 | 0 | 0 | 0 | 0 | -39.3
Ge | 32 | -2.3 | 0 | 0 | 8.6 | 11.5 | 0 | 0 | 0 | 0 | 0 | 0 | -14.3 | -2 | 2.3 | -4.6 | 0 | 0 | 0 | 0 | -46.1 | -56.7 | -39.5 | -18.8 | -6.3 | -19 | -3.4 | -9.1 | -11.3 | -6.7 | -2.9 | -2.9 | 0 | 0 | 0 | 0 | 0 | 0 | -46.1 | -59.5 | -60.3 | -24 | -0.8 | 0 | -5.6 | -17 | -30.9 | -5.3 | 0 | -0.8 | 0 | 0 | 0 | 0 | 0 | 0 | -47 | -60.3 | -60.1 | -59.8 | -59.7 | 0 | -59.6 | 0 | -59.5 | -59.3 | -59.1 | -58.3 | -58.8 | -58.6 | -58.4 | 0 | -52.5 | -25 | 4.9 | 0 | 0 | -11.5 | -24.9 | -9.4 | 0 | 0 | 4.7 | 0 | 0 | 0 | 0 | 0 | 0 | 0 | -59.4
| 33 | 0 | 0 | 0 | 0 | 0 | 0 | 0 | 0 | 0 | 0 | 0 | 0 | 0 | 0 | 0 | 0 | 0 | 0 | 0 | 0 | 0 | 0 | 0 | 0 | 0 | 0 | 0 | 0 | 0 | 0 | 0 | 0 | 0 | 0 | 0 | 0 | 0 | 0 | 0 | 0 | 0 | 0 | 0 | 0 | 0 | 0 | 0 | 0 | 0 | 0 | 0 | 0 | 0 | 0 | 0 | 0 | 0 | 0 | 0 | 0 | 0 | 0 | 0 | 0 | 0 | 0 | 0 | 0 | 0 | 0 | 0 | 0 | 0 | 0 | 0 | 0 | 0 | 0 | 0 | 0 | 0 | 0 | 0 | 0 | 0 | 0 | 0 | 0 | 0 | 0
| 34 | 0 | 0 | 0 | 0 | 0 | 0 | 0 | 0 | 0 | 0 | 0 | 0 | 0 | 0 | 0 | 0 | 0 | 0 | 0 | 0 | 0 | 0 | 0 | 0 | 0 | 0 | 0 | 0 | 0 | 0 | 0 | 0 | 0 | 0 | 0 | 0 | 0 | 0 | 0 | 0 | 0 | 0 | 0 | 0 | 0 | 0 | 0 | 0 | 0 | 0 | 0 | 0 | 0 | 0 | 0 | 0 | 0 | 0 | 0 | 0 | 0 | 0 | 0 | 0 | 0 | 0 | 0 | 0 | 0 | 0 | 0 | 0 | 0 | 0 | 0 | 0 | 0 | 0 | 0 | 0 | 0 | 0 | 0 | 0 | 0 | 0 | 0 | 0 | 0 | 0
| 35 | 0 | 0 | 0 | 0 | 0 | 0 | 0 | 0 | 0 | 0 | 0 | 0 | 0 | 0 | 0 | 0 | 0 | 0 | 0 | 0 | 0 | 0 | 0 | 0 | 0 | 0 | 0 | 0 | 0 | 0 | 0 | 0 | 0 | 0 | 0 | 0 | 0 | 0 | 0 | 0 | 0 | 0 | 0 | 0 | 0 | 0 | 0 | 0 | 0 | 0 | 0 | 0 | 0 | 0 | 0 | 0 | 0 | 0 | 0 | 0 | 0 | 0 | 0 | 0 | 0 | 0 | 0 | 0 | 0 | 0 | 0 | 0 | 0 | 0 | 0 | 0 | 0 | 0 | 0 | 0 | 0 | 0 | 0 | 0 | 0 | 0 | 0 | 0 | 0 | 0
| 36 | 0 | 0 | 0 | 0 | 0 | 0 | 0 | 0 | 0 | 0 | 0 | 0 | 0 | 0 | 0 | 0 | 0 | 0 | 0 | 0 | 0 | 0 | 0 | 0 | 0 | 0 | 0 | 0 | 0 | 0 | 0 | 0 | 0 | 0 | 0 | 0 | 0 | 0 | 0 | 0 | 0 | 0 | 0 | 0 | 0 | 0 | 0 | 0 | 0 | 0 | 0 | 0 | 0 | 0 | 0 | 0 | 0 | 0 | 0 | 0 | 0 | 0 | 0 | 0 | 0 | 0 | 0 | 0 | 0 | 0 | 0 | 0 | 0 | 0 | 0 | 0 | 0 | 0 | 0 | 0 | 0 | 0 | 0 | 0 | 0 | 0 | 0 | 0 | 0 | 0
| 37 | 0 | 0 | 0 | 0 | 0 | 0 | 0 | 0 | 0 | 0 | 0 | 0 | 0 | 0 | 0 | 0 | 0 | 0 | 0 | 0 | 0 | 0 | 0 | 0 | 0 | 0 | 0 | 0 | 0 | 0 | 0 | 0 | 0 | 0 | 0 | 0 | 0 | 0 | 0 | 0 | 0 | 0 | 0 | 0 | 0 | 0 | 0 | 0 | 0 | 0 | 0 | 0 | 0 | 0 | 0 | 0 | 0 | 0 | 0 | 0 | 0 | 0 | 0 | 0 | 0 | 0 | 0 | 0 | 0 | 0 | 0 | 0 | 0 | 0 | 0 | 0 | 0 | 0 | 0 | 0 | 0 | 0 | 0 | 0 | 0 | 0 | 0 | 0 | 0 | 0
Sr | 38 | -40.4 | 0 | 0 | -9.6 | -16.7 | 0 | 0 | 0 | 0 | 0 | 0 | -3.9 | -17.4 | -31.3 | -79.1 | 0 | 0 | 0 | 0 | 0.5 | 24.5 | 52.5 | 52.6 | 46 | 26 | 33.4 | 9.2 | -1 | -8.7 | -19.9 | -26.3 | -46.1 | 0 | 0 | 0 | 0 | 0 | 0 | 17.1 | 47.2 | 75.1 | 67.3 | 0 | 4.4 | -21.6 | -59.4 | -26.8 | 0 | -36.8 | -45.8 | 0 | 0 | 0 | 0 | 0 | 0 | 13.5 | 14.7 | 15.9 | 15.9 | 0 | 17.1 | 0 | 17.1 | 18.4 | 18.3 | 17.8 | 19.6 | 19.4 | 19.4 | 0 | 49.4 | 71.5 | 68.7 | 0 | 0 | -15.1 | -48.9 | -57.4 | 0 | 0 | -55.6 | 0 | 0 | 0 | 0 | 0 | 0 | 0 | 27
Y | 39 | -56.3 | 0 | 0 | -30.8 | -48.9 | 0 | 0 | 0 | 0 | 0 | 0 | -6 | -38.1 | -56 | -112.3 | 0 | 0 | 0 | 0 | 10.9 | 0.9 | 15.1 | 16.6 | 11 | -1.4 | -1.1 | -21.2 | -30.6 | -21.8 | -30.7 | -40.1 | -59.5 | 0 | 0 | 0 | 0 | 0 | 17.1 | 0 | 9.4 | 29.4 | 23.9 | 0 | -33.2 | -53.5 | -82.9 | -29.3 | 0 | -36 | -50.7 | 0 | 0 | 0 | 0 | 0 | 19.5 | 0.2 | 0.1 | 0 | 0 | 0 | 0 | 0 | 0 | 0 | 0 | 0 | 0.1 | 0.1 | 0.1 | 0 | 11.4 | 27 | 23.6 | 0 | 0 | -52.5 | -82.4 | -72.9 | 0 | 0 | -47.7 | 0 | 0 | 0 | 0 | 0 | 0 | 0 | 1.2
Zr | 40 | -65 | 0 | 0 | -42 | -70.1 | 0 | 0 | 0 | 0 | 0 | 0 | 5.7 | -43.7 | -66.3 | -127.8 | 0 | 0 | 0 | 0 | 36.6 | 4.1 | -0.2 | -3.7 | -12 | -15.3 | -24.6 | -40.3 | -48.4 | -22.6 | -29.1 | -39.7 | -60.3 | 0 | 0 | 0 | 0 | 0 | 47.2 | 9.4 | 0 | 3.9 | -6.2 | 0 | -58.4 | -71.3 | -90.7 | -20.3 | 0 | -25 | -43.5 | 0 | 0 | 0 | 0 | 0 | 51.2 | 12.8 | 11.6 | 10.5 | 10.5 | 0 | 9.4 | 0 | 9.4 | 8.4 | 8.4 | 8.5 | 7.4 | 7.4 | 7.4 | 0 | -0.2 | 2.7 | -9.1 | 0 | 0 | -76.1 | -99.5 | -73.9 | 0 | 0 | -32.6 | 0 | 0 | 0 | 0 | 0 | 0 | 0 | 4.2
Nb | 41 | -44.8 | 0 | 0 | -24.3 | -53.9 | 0 | 0 | 0 | 0 | 0 | 0 | 31.7 | -18.2 | -38.8 | -90.4 | 0 | 0 | 0 | 0 | 62.3 | 17.8 | 2 | -1 | -7.2 | -15.3 | -15.7 | -24.5 | -29.9 | 2.6 | -1.3 | -8.3 | -24 | 0 | 0 | 0 | 0 | 0 | 75.1 | 29.4 | 3.9 | 0 | -5.7 | 0 | -40.6 | -45.5 | -52.5 | 16.4 | 0 | 15.5 | -0.9 | 0 | 0 | 0 | 0 | 0 | 79.5 | 35.9 | 33.6 | 31.5 | 31.4 | 0 | 29.5 | 0 | 29.4 | 27.5 | 27.4 | 27.8 | 25.5 | 25.4 | 25.3 | 0 | 3.9 | 0 | -8.3 | 0 | 0 | -52.9 | -66.5 | -32.1 | 0 | 0 | 17.3 | 0 | 0 | 0 | 0 | 0 | 0 | 0 | 19.7
Mo | 42 | -27.3 | 0 | 0 | -6.7 | -34.1 | 0 | 0 | 0 | 0 | 0 | 0 | 35.8 | -5.1 | -18.4 | -53.7 | 0 | 0 | 0 | 0 | 55.4 | 10.5 | -3.6 | 0 | 0.4 | 4.9 | -2 | -4.9 | -7.3 | 18.5 | 11.8 | 6.7 | -0.8 | 0 | 0 | 0 | 0 | 0 | 67.3 | 23.9 | -6.2 | -5.7 | 0 | 0 | -14.4 | -15 | -14.6 | 37.2 | 0 | 32.4 | 20.3 | 0 | 0 | 0 | 0 | 0 | 71 | 31.1 | 28.6 | 26.2 | 26.2 | 0 | 23.9 | 0 | 23.9 | 21.7 | 21.6 | 22.3 | 19.5 | 19.4 | 19.3 | 0 | -4 | -4.9 | -0.2 | 0 | 0 | -21.4 | -27.7 | 3.4 | 0 | 0 | 41.6 | 0 | 0 | 0 | 0 | 0 | 0 | 0 | 12.8
| 43 | 0 | 0 | 0 | 0 | 0 | 0 | 0 | 0 | 0 | 0 | 0 | 0 | 0 | 0 | 0 | 0 | 0 | 0 | 0 | 0 | 0 | 0 | 0 | 0 | 0 | 0 | 0 | 0 | 0 | 0 | 0 | 0 | 0 | 0 | 0 | 0 | 0 | 0 | 0 | 0 | 0 | 0 | 0 | 0 | 0 | 0 | 0 | 0 | 0 | 0 | 0 | 0 | 0 | 0 | 0 | 0 | 0 | 0 | 0 | 0 | 0 | 0 | 0 | 0 | 0 | 0 | 0 | 0 | 0 | 0 | 0 | 0 | 0 | 0 | 0 | 0 | 0 | 0 | 0 | 0 | 0 | 0 | 0 | 0 | 0 | 0 | 0 | 0 | 0 | 0
Ru | 44 | -19.8 | 0 | 0 | -3.1 | -24.5 | 0 | 0 | 0 | 0 | 0 | 0 | 0 | -21.2 | -21 | -30.9 | 0 | 0 | 0 | 0 | -3.5 | -43.3 | -43.2 | -24.7 | -11.5 | -10.7 | -4.6 | -0.7 | 0.5 | 7 | -5.2 | -11.4 | -5.6 | 0 | 0 | 0 | 0 | 0 | 4.4 | -33.2 | -58.4 | -40.6 | -14.4 | 0 | 0 | 1.2 | 6.2 | 23.4 | 0 | 9.9 | 4 | 0 | 0 | 0 | 0 | 0 | 6.1 | -27.6 | -29.5 | -31.5 | -31.4 | 0 | -33.3 | 0 | -33.2 | -35.1 | -35 | -33.7 | -36.7 | -36.6 | -36.5 | 0 | -51.5 | -39.4 | -9.8 | 0 | 0 | -0.6 | -1.1 | 15 | 0 | 0 | 25.3 | 0 | 0 | 0 | 0 | 0 | 0 | 0 | -44.3
Rh | 45 | -23.5 | 0 | 0 | -6 | -25.2 | 0 | 0 | 0 | 0 | 0 | 0 | -16.9 | -31.9 | -28.8 | -34.6 | 0 | 0 | 0 | 0 | -27.4 | -60.4 | -51.9 | -29.4 | -13.4 | -16.2 | -5.4 | -2.1 | -0.9 | -2.5 | -17.3 | -24.8 | -17 | 0 | 0 | 0 | 0 | 0 | -21.6 | -53.5 | -71.3 | -45.5 | -15 | 0 | 1.2 | 0 | 1.9 | 9.5 | 0 | -7.8 | -12.5 | 0 | 0 | 0 | 0 | 0 | -20.8 | -49.3 | -50.8 | -52.2 | -52.1 | 0 | -53.6 | 0 | -53.5 | -54.9 | -54.7 | -53.4 | -56 | -55.8 | -55.7 | 0 | -63.1 | -44.7 | -9.2 | 0 | 0 | 0.6 | -1.6 | 7.1 | 0 | 0 | 6.1 | 0 | 0 | 0 | 0 | 0 | 0 | 0 | -62.8
Pd | 46 | -27.1 | 0 | 0 | -8 | -24.1 | 0 | 0 | 0 | 0 | 0 | 0 | -39.9 | -45.8 | -37.8 | -36.7 | 0 | 0 | 0 | 0 | -62.1 | -85.5 | -64.5 | -35.3 | -14.6 | -22.6 | -4.3 | -1.5 | -0.1 | -13.6 | -32.7 | -42.1 | -30.9 | 0 | 0 | 0 | 0 | 0 | -59.4 | -82.9 | -90.7 | -52.5 | -14.6 | 0 | 6.2 | 1.9 | 0 | -7.3 | 0 | -31.1 | -33.8 | 0 | 0 | 0 | 0 | 0 | -59.8 | -80.7 | -81.5 | -82.3 | -82.1 | 0 | -83 | 0 | -82.9 | -83.7 | -83.3 | -81.9 | -84.1 | -83.7 | -83.5 | 0 | -80.2 | -52.2 | -6.5 | 0 | 0 | 6 | 2 | 0.1 | 0 | 0 | -18.3 | 0 | 0 | 0 | 0 | 0 | 0 | 0 | -89.9
Ag | 47 | -9.6 | 0 | 0 | 6.2 | 5.4 | 0 | 0 | 0 | 0 | 0 | 0 | -10.4 | -4.4 | -3.3 | -18.3 | 0 | 0 | 0 | 0 | -27.9 | -28.3 | -1.5 | 16.9 | 27 | 12.7 | 28.1 | 19 | 15.5 | 2.2 | -3.8 | -5 | -5.3 | 0 | 0 | 0 | 0 | 0 | -26.8 | -29.3 | -20.3 | 16.4 | 37.2 | 0 | 23.4 | 9.5 | -7.3 | 0 | 0 | -1.5 | -2.9 | 0 | 0 | 0 | 0 | 0 | -27.2 | -29.3 | -29.3 | -29.3 | -29.3 | 0 | -29.3 | 0 | -29.3 | -29.3 | -29.1 | -28.4 | -29.1 | -29 | -28.9 | 0 | -12.6 | 15.1 | 43.1 | 0 | 0 | 15.5 | -0.8 | -5.5 | 0 | 0 | 2.6 | 0 | 0 | 0 | 0 | 0 | 0 | 0 | -28.4
| 48 | 0 | 0 | 0 | 0 | 0 | 0 | 0 | 0 | 0 | 0 | 0 | 0 | 0 | 0 | 0 | 0 | 0 | 0 | 0 | 0 | 0 | 0 | 0 | 0 | 0 | 0 | 0 | 0 | 0 | 0 | 0 | 0 | 0 | 0 | 0 | 0 | 0 | 0 | 0 | 0 | 0 | 0 | 0 | 0 | 0 | 0 | 0 | 0 | 0 | 0 | 0 | 0 | 0 | 0 | 0 | 0 | 0 | 0 | 0 | 0 | 0 | 0 | 0 | 0 | 0 | 0 | 0 | 0 | 0 | 0 | 0 | 0 | 0 | 0 | 0 | 0 | 0 | 0 | 0 | 0 | 0 | 0 | 0 | 0 | 0 | 0 | 0 | 0 | 0 | 0
In | 49 | -5.8 | 0 | 0 | 15.3 | 17.8 | 0 | 0 | 0 | 0 | 0 | 0 | -3.8 | 6.6 | 6.8 | -10.2 | 0 | 0 | 0 | 0 | -35 | -30.2 | -5.5 | 11.9 | 20.2 | 2.6 | 18.9 | 6.6 | 1.7 | 2.4 | 2.9 | 2.7 | -0.8 | 0 | 0 | 0 | 0 | 0 | -36.8 | -36 | -25 | 15.5 | 32.4 | 0 | 9.9 | -7.8 | -31.1 | -1.5 | 0 | 0 | -0.3 | 0 | 0 | 0 | 0 | 0 | -38.2 | -38.4 | -37.7 | -36.9 | -36.8 | 0 | -36.1 | 0 | -36 | -35.3 | -35.1 | -34.6 | -34.3 | -34.1 | -34 | 0 | -17.6 | 13.4 | 37.9 | 0 | 0 | -0.3 | -21.3 | -10.6 | 0 | 0 | -0.7 | 0 | 0 | 0 | 0 | 0 | 0 | 0 | -31.2
Sn | 50 | -4.1 | 0 | 0 | 14.4 | 17.4 | 0 | 0 | 0 | 0 | 0 | 0 | -8.6 | 4 | 6.2 | -7.4 | 0 | 0 | 0 | 0 | -44.2 | -45.1 | -21.3 | -0.9 | 10 | -6.9 | 10.6 | 0.2 | -3.9 | -1 | 1 | 0.9 | 0 | 0 | 0 | 0 | 0 | 0 | -45.8 | -50.7 | -43.5 | -0.9 | 20.3 | 0 | 4 | -12.5 | -33.8 | -2.9 | 0 | -0.3 | 0 | 0 | 0 | 0 | 0 | 0 | -47.4 | -52.9 | -52.2 | -51.5 | -51.4 | 0 | -50.8 | 0 | -50.7 | -50.1 | -49.8 | -49.1 | -49.1 | -48.9 | -48.7 | 0 | -35.3 | -2.7 | 26.5 | 0 | 0 | -5.1 | -24.6 | -10.3 | 0 | 0 | 1.6 | 0 | 0 | 0 | 0 | 0 | 0 | 0 | -47.5
| 51 | 0 | 0 | 0 | 0 | 0 | 0 | 0 | 0 | 0 | 0 | 0 | 0 | 0 | 0 | 0 | 0 | 0 | 0 | 0 | 0 | 0 | 0 | 0 | 0 | 0 | 0 | 0 | 0 | 0 | 0 | 0 | 0 | 0 | 0 | 0 | 0 | 0 | 0 | 0 | 0 | 0 | 0 | 0 | 0 | 0 | 0 | 0 | 0 | 0 | 0 | 0 | 0 | 0 | 0 | 0 | 0 | 0 | 0 | 0 | 0 | 0 | 0 | 0 | 0 | 0 | 0 | 0 | 0 | 0 | 0 | 0 | 0 | 0 | 0 | 0 | 0 | 0 | 0 | 0 | 0 | 0 | 0 | 0 | 0 | 0 | 0 | 0 | 0 | 0 | 0
| 52 | 0 | 0 | 0 | 0 | 0 | 0 | 0 | 0 | 0 | 0 | 0 | 0 | 0 | 0 | 0 | 0 | 0 | 0 | 0 | 0 | 0 | 0 | 0 | 0 | 0 | 0 | 0 | 0 | 0 | 0 | 0 | 0 | 0 | 0 | 0 | 0 | 0 | 0 | 0 | 0 | 0 | 0 | 0 | 0 | 0 | 0 | 0 | 0 | 0 | 0 | 0 | 0 | 0 | 0 | 0 | 0 | 0 | 0 | 0 | 0 | 0 | 0 | 0 | 0 | 0 | 0 | 0 | 0 | 0 | 0 | 0 | 0 | 0 | 0 | 0 | 0 | 0 | 0 | 0 | 0 | 0 | 0 | 0 | 0 | 0 | 0 | 0 | 0 | 0 | 0
| 53 | 0 | 0 | 0 | 0 | 0 | 0 | 0 | 0 | 0 | 0 | 0 | 0 | 0 | 0 | 0 | 0 | 0 | 0 | 0 | 0 | 0 | 0 | 0 | 0 | 0 | 0 | 0 | 0 | 0 | 0 | 0 | 0 | 0 | 0 | 0 | 0 | 0 | 0 | 0 | 0 | 0 | 0 | 0 | 0 | 0 | 0 | 0 | 0 | 0 | 0 | 0 | 0 | 0 | 0 | 0 | 0 | 0 | 0 | 0 | 0 | 0 | 0 | 0 | 0 | 0 | 0 | 0 | 0 | 0 | 0 | 0 | 0 | 0 | 0 | 0 | 0 | 0 | 0 | 0 | 0 | 0 | 0 | 0 | 0 | 0 | 0 | 0 | 0 | 0 | 0
| 54 | 0 | 0 | 0 | 0 | 0 | 0 | 0 | 0 | 0 | 0 | 0 | 0 | 0 | 0 | 0 | 0 | 0 | 0 | 0 | 0 | 0 | 0 | 0 | 0 | 0 | 0 | 0 | 0 | 0 | 0 | 0 | 0 | 0 | 0 | 0 | 0 | 0 | 0 | 0 | 0 | 0 | 0 | 0 | 0 | 0 | 0 | 0 | 0 | 0 | 0 | 0 | 0 | 0 | 0 | 0 | 0 | 0 | 0 | 0 | 0 | 0 | 0 | 0 | 0 | 0 | 0 | 0 | 0 | 0 | 0 | 0 | 0 | 0 | 0 | 0 | 0 | 0 | 0 | 0 | 0 | 0 | 0 | 0 | 0 | 0 | 0 | 0 | 0 | 0 | 0
| 55 | 0 | 0 | 0 | 0 | 0 | 0 | 0 | 0 | 0 | 0 | 0 | 0 | 0 | 0 | 0 | 0 | 0 | 0 | 0 | 0 | 0 | 0 | 0 | 0 | 0 | 0 | 0 | 0 | 0 | 0 | 0 | 0 | 0 | 0 | 0 | 0 | 0 | 0 | 0 | 0 | 0 | 0 | 0 | 0 | 0 | 0 | 0 | 0 | 0 | 0 | 0 | 0 | 0 | 0 | 0 | 0 | 0 | 0 | 0 | 0 | 0 | 0 | 0 | 0 | 0 | 0 | 0 | 0 | 0 | 0 | 0 | 0 | 0 | 0 | 0 | 0 | 0 | 0 | 0 | 0 | 0 | 0 | 0 | 0 | 0 | 0 | 0 | 0 | 0 | 0
Ba | 56 | -40.6 | 0 | 0 | -8.9 | -15.9 | 0 | 0 | 0 | 0 | 0 | 0 | -3.5 | -17 | -31.2 | -80 | 0 | 0 | 0 | 0 | 0.9 | 27.3 | 56.1 | 55.8 | 48.7 | 28 | 35.6 | 10.8 | 0.2 | -8.2 | -20 | -26.6 | -47 | 0 | 0 | 0 | 0 | 0 | 0 | 19.5 | 51.2 | 79.5 | 71 | 0 | 6.1 | -20.8 | -59.8 | -27.2 | 0 | -38.2 | -47.4 | 0 | 0 | 0 | 0 | 0 | 0 | 15.7 | 16.9 | 18.2 | 18.2 | 0 | 19.5 | 0 | 19.5 | 20.9 | 20.7 | 20.2 | 22.1 | 22 | 21.9 | 0 | 53.3 | 75.8 | 72.4 | 0 | 0 | -13.9 | -48.7 | -58.2 | 0 | 0 | -58.3 | 0 | 0 | 0 | 0 | 0 | 0 | 0 | 30.2
La | 57 | -55.9 | 0 | 0 | -28.1 | -45.9 | 0 | 0 | 0 | 0 | 0 | 0 | -6.9 | -37.8 | -55.1 | -111.6 | 0 | 0 | 0 | 0 | 8 | 2.1 | 19.5 | 21.8 | 16.6 | 2.5 | 4.4 | -16.6 | -26.2 | -20.2 | -30.9 | -40.7 | -60.3 | 0 | 0 | 0 | 0 | 0 | 13.5 | 0.2 | 12.8 | 35.9 | 31.1 | 0 | -27.6 | -49.3 | -80.7 | -29.3 | 0 | -38.4 | -52.9 | 0 | 0 | 0 | 0 | 0 | 15.7 | 0 | 0 | 0.1 | 0.1 | 0 | 0.2 | 0 | 0.2 | 0.4 | 0.4 | 0.4 | 0.7 | 0.7 | 0.7 | 0 | 15.3 | 33.2 | 31.4 | 0 | 0 | -47.4 | -78.7 | -71.7 | 0 | 0 | -51.2 | 0 | 0 | 0 | 0 | 0 | 0 | 0 | 2.6
Ce | 58 | -56.1 | 0 | 0 | -29.1 | -47 | 0 | 0 | 0 | 0 | 0 | 0 | -6.6 | -37.9 | -55.4 | -112 | 0 | 0 | 0 | 0 | 8.9 | 1.6 | 18 | 20 | 14.7 | 1.1 | 2.5 | -18.2 | -27.7 | -20.8 | -30.9 | -40.5 | -60.1 | 0 | 0 | 0 | 0 | 0 | 14.7 | 0.1 | 11.6 | 33.6 | 28.6 | 0 | -29.5 | -50.8 | -81.5 | -29.3 | 0 | -37.7 | -52.2 | 0 | 0 | 0 | 0 | 0 | 16.9 | 0 | 0 | 0 | 0 | 0 | 0.1 | 0 | 0.1 | 0.2 | 0.2 | 0.2 | 0.4 | 0.4 | 0.4 | 0 | 13.9 | 31.1 | 28.7 | 0 | 0 | -49.2 | -80 | -72.2 | 0 | 0 | -50.1 | 0 | 0 | 0 | 0 | 0 | 0 | 0 | 2
Pr | 59 | -56.2 | 0 | 0 | -30 | -48 | 0 | 0 | 0 | 0 | 0 | 0 | -6.4 | -38.1 | -55.8 | -112.3 | 0 | 0 | 0 | 0 | 9.9 | 1.3 | 16.5 | 18.3 | 12.8 | -0.2 | 0.7 | -19.7 | -29.2 | -21.3 | -30.8 | -40.4 | -59.8 | 0 | 0 | 0 | 0 | 0 | 15.9 | 0 | 10.5 | 31.5 | 26.2 | 0 | -31.5 | -52.2 | -82.3 | -29.3 | 0 | -36.9 | -51.5 | 0 | 0 | 0 | 0 | 0 | 18.2 | 0.1 | 0 | 0 | 0 | 0 | 0 | 0 | 0 | 0.1 | 0.1 | 0.1 | 0.2 | 0.2 | 0.2 | 0 | 12.6 | 29.1 | 26.2 | 0 | 0 | -50.9 | -81.3 | -72.7 | 0 | 0 | -49 | 0 | 0 | 0 | 0 | 0 | 0 | 0 | 1.6
Nd | 60 | -56.2 | 0 | 0 | -29.9 | -47.9 | 0 | 0 | 0 | 0 | 0 | 0 | -6.3 | -38 | -55.6 | -112 | 0 | 0 | 0 | 0 | 9.9 | 1.3 | 16.5 | 18.2 | 12.8 | -0.2 | 0.7 | -19.7 | -29.1 | -21.3 | -30.8 | -40.2 | -59.7 | 0 | 0 | 0 | 0 | 0 | 15.9 | 0 | 10.5 | 31.4 | 26.2 | 0 | -31.4 | -52.1 | -82.1 | -29.3 | 0 | -36.8 | -51.4 | 0 | 0 | 0 | 0 | 0 | 18.2 | 0.1 | 0 | 0 | 0 | 0 | 0 | 0 | 0 | 0.1 | 0.1 | 0.1 | 0.2 | 0.2 | 0.2 | 0 | 12.6 | 29 | 26.1 | 0 | 0 | -50.8 | -81.1 | -72.5 | 0 | 0 | -48.8 | 0 | 0 | 0 | 0 | 0 | 0 | 0 | 1.6
| 61 | 0 | 0 | 0 | 0 | 0 | 0 | 0 | 0 | 0 | 0 | 0 | 0 | 0 | 0 | 0 | 0 | 0 | 0 | 0 | 0 | 0 | 0 | 0 | 0 | 0 | 0 | 0 | 0 | 0 | 0 | 0 | 0 | 0 | 0 | 0 | 0 | 0 | 0 | 0 | 0 | 0 | 0 | 0 | 0 | 0 | 0 | 0 | 0 | 0 | 0 | 0 | 0 | 0 | 0 | 0 | 0 | 0 | 0 | 0 | 0 | 0 | 0 | 0 | 0 | 0 | 0 | 0 | 0 | 0 | 0 | 0 | 0 | 0 | 0 | 0 | 0 | 0 | 0 | 0 | 0 | 0 | 0 | 0 | 0 | 0 | 0 | 0 | 0 | 0 | 0
Sm | 62 | -56.4 | 0 | 0 | -30.8 | -49 | 0 | 0 | 0 | 0 | 0 | 0 | -6 | -38.2 | -56 | -112.5 | 0 | 0 | 0 | 0 | 10.9 | 0.9 | 15.1 | 16.6 | 11 | -1.4 | -1.1 | -21.2 | -30.6 | -21.8 | -30.7 | -40.1 | -59.6 | 0 | 0 | 0 | 0 | 0 | 17.1 | 0 | 9.4 | 29.5 | 23.9 | 0 | -33.3 | -53.6 | -83 | -29.3 | 0 | -36.1 | -50.8 | 0 | 0 | 0 | 0 | 0 | 19.5 | 0.2 | 0.1 | 0 | 0 | 0 | 0 | 0 | 0 | 0 | 0 | 0 | 0.1 | 0.1 | 0.1 | 0 | 11.4 | 27.1 | 23.7 | 0 | 0 | -52.6 | -82.5 | -73.1 | 0 | 0 | -47.8 | 0 | 0 | 0 | 0 | 0 | 0 | 0 | 1.2
| 63 | 0 | 0 | 0 | 0 | 0 | 0 | 0 | 0 | 0 | 0 | 0 | 0 | 0 | 0 | 0 | 0 | 0 | 0 | 0 | 0 | 0 | 0 | 0 | 0 | 0 | 0 | 0 | 0 | 0 | 0 | 0 | 0 | 0 | 0 | 0 | 0 | 0 | 0 | 0 | 0 | 0 | 0 | 0 | 0 | 0 | 0 | 0 | 0 | 0 | 0 | 0 | 0 | 0 | 0 | 0 | 0 | 0 | 0 | 0 | 0 | 0 | 0 | 0 | 0 | 0 | 0 | 0 | 0 | 0 | 0 | 0 | 0 | 0 | 0 | 0 | 0 | 0 | 0 | 0 | 0 | 0 | 0 | 0 | 0 | 0 | 0 | 0 | 0 | 0 | 0
Gd | 64 | -56.3 | 0 | 0 | -30.8 | -48.9 | 0 | 0 | 0 | 0 | 0 | 0 | -6 | -38.1 | -56 | -112.3 | 0 | 0 | 0 | 0 | 10.9 | 0.9 | 15.1 | 16.6 | 11 | -1.4 | -1.1 | -21.2 | -30.6 | -21.8 | -30.7 | -40.1 | -59.5 | 0 | 0 | 0 | 0 | 0 | 17.1 | 0 | 9.4 | 29.4 | 23.9 | 0 | -33.2 | -53.5 | -82.9 | -29.3 | 0 | -36 | -50.7 | 0 | 0 | 0 | 0 | 0 | 19.5 | 0.2 | 0.1 | 0 | 0 | 0 | 0 | 0 | 0 | 0 | 0 | 0 | 0.1 | 0.1 | 0.1 | 0 | 11.4 | 27 | 23.6 | 0 | 0 | -52.5 | -82.4 | -72.9 | 0 | 0 | -47.7 | 0 | 0 | 0 | 0 | 0 | 0 | 0 | 1.2
Tb | 65 | -56.5 | 0 | 0 | -31.6 | -49.9 | 0 | 0 | 0 | 0 | 0 | 0 | -5.7 | -38.3 | -56.3 | -112.8 | 0 | 0 | 0 | 0 | 11.9 | 0.6 | 13.8 | 15 | 9.3 | -2.6 | -2.9 | -22.7 | -32 | -22.3 | -30.6 | -39.9 | -59.3 | 0 | 0 | 0 | 0 | 0 | 18.4 | 0 | 8.4 | 27.5 | 21.7 | 0 | -35.1 | -54.9 | -83.7 | -29.3 | 0 | -35.3 | -50.1 | 0 | 0 | 0 | 0 | 0 | 20.9 | 0.4 | 0.2 | 0.1 | 0.1 | 0 | 0 | 0 | 0 | 0 | 0 | 0 | 0 | 0 | 0 | 0 | 10.3 | 25.2 | 21.3 | 0 | 0 | -54.3 | -83.8 | -73.5 | 0 | 0 | -46.7 | 0 | 0 | 0 | 0 | 0 | 0 | 0 | 0.8
Dy | 66 | -56.4 | 0 | 0 | -31.5 | -49.8 | 0 | 0 | 0 | 0 | 0 | 0 | -5.6 | -38.1 | -56.1 | -112.3 | 0 | 0 | 0 | 0 | 11.8 | 0.6 | 13.7 | 14.9 | 9.3 | -2.6 | -2.9 | -22.6 | -31.8 | -22.2 | -30.5 | -39.7 | -59.1 | 0 | 0 | 0 | 0 | 0 | 18.3 | 0 | 8.4 | 27.4 | 21.6 | 0 | -35 | -54.7 | -83.3 | -29.1 | 0 | -35.1 | -49.8 | 0 | 0 | 0 | 0 | 0 | 20.7 | 0.4 | 0.2 | 0.1 | 0.1 | 0 | 0 | 0 | 0 | 0 | 0 | 0 | 0 | 0 | 0 | 0 | 10.2 | 25.1 | 21.2 | 0 | 0 | -54 | -83.4 | -73.1 | 0 | 0 | -46.4 | 0 | 0 | 0 | 0 | 0 | 0 | 0 | 0.8
Ho | 67 | -55.9 | 0 | 0 | -30.7 | -48.9 | 0 | 0 | 0 | 0 | 0 | 0 | -5.5 | -37.6 | -55.2 | -110.9 | 0 | 0 | 0 | 0 | 11.4 | 0.7 | 14 | 15.4 | 9.9 | -2 | -2 | -21.6 | -30.8 | -21.6 | -30 | -39.1 | -58.3 | 0 | 0 | 0 | 0 | 0 | 17.8 | 0 | 8.5 | 27.8 | 22.3 | 0 | -33.7 | -53.4 | -81.9 | -28.4 | 0 | -34.6 | -49.1 | 0 | 0 | 0 | 0 | 0 | 20.2 | 0.4 | 0.2 | 0.1 | 0.1 | 0 | 0 | 0 | 0 | 0 | 0 | 0 | 0 | 0 | 0 | 0 | 10.4 | 25.5 | 22 | 0 | 0 | -52.6 | -81.7 | -71.7 | 0 | 0 | -45.8 | 0 | 0 | 0 | 0 | 0 | 0 | 0 | 0.9
Er | 68 | -56.6 | 0 | 0 | -32.3 | -50.7 | 0 | 0 | 0 | 0 | 0 | 0 | -5.3 | -38.2 | -56.4 | -112.7 | 0 | 0 | 0 | 0 | 12.9 | 0.4 | 12.5 | 13.4 | 7.6 | -3.8 | -4.6 | -24 | -33.2 | -22.6 | -30.4 | -39.5 | -58.8 | 0 | 0 | 0 | 0 | 0 | 19.6 | 0.1 | 7.4 | 25.5 | 19.5 | 0 | -36.7 | -56 | -84.1 | -29.1 | 0 | -34.3 | -49.1 | 0 | 0 | 0 | 0 | 0 | 22.1 | 0.7 | 0.4 | 0.2 | 0.2 | 0 | 0.1 | 0 | 0.1 | 0 | 0 | 0 | 0 | 0 | 0 | 0 | 9.2 | 23.3 | 18.9 | 0 | 0 | -55.7 | -84.6 | -73.5 | 0 | 0 | -45.4 | 0 | 0 | 0 | 0 | 0 | 0 | 0 | 0.5
Tm | 69 | -56.5 | 0 | 0 | -32.2 | -50.6 | 0 | 0 | 0 | 0 | 0 | 0 | -5.2 | -38.1 | -56.1 | -112.2 | 0 | 0 | 0 | 0 | 12.8 | 0.4 | 12.4 | 13.4 | 7.6 | -3.8 | -4.5 | -23.9 | -33.1 | -22.5 | -30.2 | -39.3 | -58.6 | 0 | 0 | 0 | 0 | 0 | 19.4 | 0.1 | 7.4 | 25.4 | 19.4 | 0 | -36.6 | -55.8 | -83.7 | -29 | 0 | -34.1 | -48.9 | 0 | 0 | 0 | 0 | 0 | 22 | 0.7 | 0.4 | 0.2 | 0.2 | 0 | 0.1 | 0 | 0.1 | 0 | 0 | 0 | 0 | 0 | 0 | 0 | 9.1 | 23.2 | 18.8 | 0 | 0 | -55.4 | -84.2 | -73.2 | 0 | 0 | -45.1 | 0 | 0 | 0 | 0 | 0 | 0 | 0 | 0.5
Yb | 70 | -56.4 | 0 | 0 | -32.2 | -50.5 | 0 | 0 | 0 | 0 | 0 | 0 | -5.2 | -38 | -56 | -111.9 | 0 | 0 | 0 | 0 | 12.8 | 0.4 | 12.4 | 13.3 | 7.5 | -3.8 | -4.5 | -23.9 | -33 | -22.5 | -30.2 | -39.2 | -58.4 | 0 | 0 | 0 | 0 | 0 | 19.4 | 0.1 | 7.4 | 25.3 | 19.3 | 0 | -36.5 | -55.7 | -83.5 | -28.9 | 0 | -34 | -48.7 | 0 | 0 | 0 | 0 | 0 | 21.9 | 0.7 | 0.4 | 0.2 | 0.2 | 0 | 0.1 | 0 | 0.1 | 0 | 0 | 0 | 0 | 0 | 0 | 0 | 9.1 | 23.1 | 18.8 | 0 | 0 | -55.3 | -84 | -73 | 0 | 0 | -45 | 0 | 0 | 0 | 0 | 0 | 0 | 0 | 0.5
| 71 | 0 | 0 | 0 | 0 | 0 | 0 | 0 | 0 | 0 | 0 | 0 | 0 | 0 | 0 | 0 | 0 | 0 | 0 | 0 | 0 | 0 | 0 | 0 | 0 | 0 | 0 | 0 | 0 | 0 | 0 | 0 | 0 | 0 | 0 | 0 | 0 | 0 | 0 | 0 | 0 | 0 | 0 | 0 | 0 | 0 | 0 | 0 | 0 | 0 | 0 | 0 | 0 | 0 | 0 | 0 | 0 | 0 | 0 | 0 | 0 | 0 | 0 | 0 | 0 | 0 | 0 | 0 | 0 | 0 | 0 | 0 | 0 | 0 | 0 | 0 | 0 | 0 | 0 | 0 | 0 | 0 | 0 | 0 | 0 | 0 | 0 | 0 | 0 | 0 | 0
Hf | 72 | -60.1 | 0 | 0 | -36.8 | -64.9 | 0 | 0 | 0 | 0 | 0 | 0 | 9.7 | -38.5 | -59.9 | -118 | 0 | 0 | 0 | 0 | 38.7 | 5.1 | 0.2 | -2.2 | -9.3 | -11.9 | -20.5 | -34.7 | -42.2 | -16.9 | -23.7 | -33.6 | -52.5 | 0 | 0 | 0 | 0 | 0 | 49.4 | 11.4 | -0.2 | 3.9 | -4 | 0 | -51.5 | -63.1 | -80.2 | -12.6 | 0 | -17.6 | -35.3 | 0 | 0 | 0 | 0 | 0 | 53.3 | 15.3 | 13.9 | 12.6 | 12.6 | 0 | 11.4 | 0 | 11.4 | 10.3 | 10.2 | 10.4 | 9.2 | 9.1 | 0 | 0 | 0 | 2.9 | -6.4 | 0 | 0 | -67.8 | -89.3 | -63.3 | 0 | 0 | -23.1 | 0 | 0 | 0 | 0 | 0 | 0 | 0 | 5.6
Ta | 73 | -44.9 | 0 | 0 | -24.1 | -53.3 | 0 | 0 | 0 | 0 | 0 | 0 | 29.6 | -19.2 | -39.2 | -90 | 0 | 0 | 0 | 0 | 59.1 | 15.8 | 1.4 | -1 | -6.7 | -3.8 | -15 | -23.9 | -29.2 | 1.9 | -2.5 | -9.6 | -25 | 0 | 0 | 0 | 0 | 0 | 71.5 | 27 | 2.7 | 0 | -4.9 | 0 | -39.4 | -44.7 | -52.2 | 15.1 | 0 | 13.4 | -2.7 | 0 | 0 | 0 | 0 | 0 | 75.8 | 33.2 | 31.1 | 29.1 | 29 | 0 | 27.1 | 0 | 27 | 25.2 | 25.1 | 25.5 | 23.3 | 23.2 | 0 | 0 | 2.9 | 0 | -7.4 | 0 | 0 | -51.8 | -65.5 | -32.3 | 0 | 0 | 15.1 | 0 | 0 | 0 | 0 | 0 | 0 | 0 | 17.6
W | 74 | -23.4 | 0 | 0 | -3.2 | -30.7 | 0 | 0 | 0 | 0 | 0 | 0 | 38.1 | -2 | -14.1 | -46.4 | 0 | 0 | 0 | 0 | 56.4 | 9.2 | -5.7 | -0.8 | 1 | 6.3 | 0 | -1.4 | -3.2 | 22.5 | 15.4 | 10.7 | 4.9 | 0 | 0 | 0 | 0 | 0 | 68.7 | 23.6 | -9.1 | -8.3 | -0.2 | 0 | -9.8 | -9.2 | -6.5 | 43.1 | 0 | 37.9 | 26.5 | 0 | 0 | 0 | 0 | 0 | 72.4 | 31.4 | 28.7 | 26.2 | 26.1 | 0 | 23.7 | 0 | 23.6 | 21.3 | 21.2 | 22 | 18.9 | 18.8 | 0 | 0 | -6.4 | -7.4 | 0 | 0 | 0 | -15.6 | -20.2 | 11.5 | 0 | 0 | 49.3 | 0 | 0 | 0 | 0 | 0 | 0 | 0 | 11.7
| 75 | 0 | 0 | 0 | 0 | 0 | 0 | 0 | 0 | 0 | 0 | 0 | 0 | 0 | 0 | 0 | 0 | 0 | 0 | 0 | 0 | 0 | 0 | 0 | 0 | 0 | 0 | 0 | 0 | 0 | 0 | 0 | 0 | 0 | 0 | 0 | 0 | 0 | 0 | 0 | 0 | 0 | 0 | 0 | 0 | 0 | 0 | 0 | 0 | 0 | 0 | 0 | 0 | 0 | 0 | 0 | 0 | 0 | 0 | 0 | 0 | 0 | 0 | 0 | 0 | 0 | 0 | 0 | 0 | 0 | 0 | 0 | 0 | 0 | 0 | 0 | 0 | 0 | 0 | 0 | 0 | 0 | 0 | 0 | 0 | 0 | 0 | 0 | 0 | 0 | 0
| 76 | 0 | 0 | 0 | 0 | 0 | 0 | 0 | 0 | 0 | 0 | 0 | 0 | 0 | 0 | 0 | 0 | 0 | 0 | 0 | 0 | 0 | 0 | 0 | 0 | 0 | 0 | 0 | 0 | 0 | 0 | 0 | 0 | 0 | 0 | 0 | 0 | 0 | 0 | 0 | 0 | 0 | 0 | 0 | 0 | 0 | 0 | 0 | 0 | 0 | 0 | 0 | 0 | 0 | 0 | 0 | 0 | 0 | 0 | 0 | 0 | 0 | 0 | 0 | 0 | 0 | 0 | 0 | 0 | 0 | 0 | 0 | 0 | 0 | 0 | 0 | 0 | 0 | 0 | 0 | 0 | 0 | 0 | 0 | 0 | 0 | 0 | 0 | 0 | 0 | 0
Ir | 77 | -20.6 | 0 | 0 | -5.5 | -25.7 | 0 | 0 | 0 | 0 | 0 | 0 | -12.7 | -29.5 | -26.2 | -30.8 | 0 | 0 | 0 | 0 | -22 | -61.4 | -57.1 | -34.4 | -17.8 | -18.2 | -8.8 | -3.5 | -1.5 | 0.2 | -13.5 | -20.5 | -11.5 | 0 | 0 | 0 | 0 | 0 | -15.1 | -52.5 | -76.1 | -52.9 | -21.4 | 0 | -0.6 | 0.6 | 6 | 15.5 | 0 | -0.3 | -5.1 | 0 | 0 | 0 | 0 | 0 | -13.9 | -47.4 | -49.2 | -50.9 | -50.8 | 0 | -52.6 | 0 | -52.5 | -54.3 | -54 | -52.6 | -55.7 | -55.4 | 0 | 0 | -67.8 | -51.8 | -15.6 | 0 | 0 | 0 | 0.4 | 12.6 | 0 | 0 | 16.3 | 0 | 0 | 0 | 0 | 0 | 0 | 0 | -63.8
Pt | 78 | -24.3 | 0 | 0 | -9.8 | -27.8 | 0 | 0 | 0 | 0 | 0 | 0 | -34.7 | -44.2 | -36.5 | -34.6 | 0 | 0 | 0 | 0 | -53.6 | -88 | -74.4 | -45.6 | -24.5 | -28.3 | -13 | -7.2 | -4.7 | -12.1 | -28.7 | -37.5 | -24.9 | 0 | 0 | 0 | 0 | 0 | -48.9 | -82.4 | -99.5 | -66.5 | -27.7 | 0 | -1.1 | -1.6 | 2 | -0.8 | 0 | -21.3 | -24.6 | 0 | 0 | 0 | 0 | 0 | -48.7 | -78.7 | -80 | -81.3 | -81.1 | 0 | -82.5 | 0 | -82.4 | -83.8 | -83.4 | -81.7 | -84.6 | -84.2 | 0 | 0 | -89.3 | -65.5 | -20.2 | 0 | 0 | 0.4 | 0 | 4.4 | 0 | 0 | -4.8 | 0 | 0 | 0 | 0 | 0 | 0 | 0 | -92.7
Au | 79 | -8.4 | 0 | 0 | -0.1 | -2.4 | 0 | 0 | 0 | 0 | 0 | 0 | -31.5 | -21.6 | -13 | -13.3 | 0 | 0 | 0 | 0 | -59 | -73.7 | -47.4 | -19.2 | -0.2 | -11.3 | 8 | 7.2 | 7.1 | -8.8 | -16.3 | -19.2 | -9.4 | 0 | 0 | 0 | 0 | 0 | -57.4 | -72.9 | -73.9 | -32.1 | 3.4 | 0 | 15 | 7.1 | 0.1 | -5.5 | 0 | -10.6 | -10.3 | 0 | 0 | 0 | 0 | 0 | -58.2 | -71.7 | -72.2 | -72.7 | -72.5 | 0 | -73.1 | 0 | -72.9 | -73.5 | -73.1 | -71.7 | -73.5 | -73.2 | 0 | 0 | -63.3 | -32.3 | 11.5 | 0 | 0 | 12.6 | 4.4 | 0 | 0 | 0 | 2.2 | 0 | 0 | 0 | 0 | 0 | 0 | 0 | -77.3
| 80 | 0 | 0 | 0 | 0 | 0 | 0 | 0 | 0 | 0 | 0 | 0 | 0 | 0 | 0 | 0 | 0 | 0 | 0 | 0 | 0 | 0 | 0 | 0 | 0 | 0 | 0 | 0 | 0 | 0 | 0 | 0 | 0 | 0 | 0 | 0 | 0 | 0 | 0 | 0 | 0 | 0 | 0 | 0 | 0 | 0 | 0 | 0 | 0 | 0 | 0 | 0 | 0 | 0 | 0 | 0 | 0 | 0 | 0 | 0 | 0 | 0 | 0 | 0 | 0 | 0 | 0 | 0 | 0 | 0 | 0 | 0 | 0 | 0 | 0 | 0 | 0 | 0 | 0 | 0 | 0 | 0 | 0 | 0 | 0 | 0 | 0 | 0 | 0 | 0 | 0
| 81 | 0 | 0 | 0 | 0 | 0 | 0 | 0 | 0 | 0 | 0 | 0 | 0 | 0 | 0 | 0 | 0 | 0 | 0 | 0 | 0 | 0 | 0 | 0 | 0 | 0 | 0 | 0 | 0 | 0 | 0 | 0 | 0 | 0 | 0 | 0 | 0 | 0 | 0 | 0 | 0 | 0 | 0 | 0 | 0 | 0 | 0 | 0 | 0 | 0 | 0 | 0 | 0 | 0 | 0 | 0 | 0 | 0 | 0 | 0 | 0 | 0 | 0 | 0 | 0 | 0 | 0 | 0 | 0 | 0 | 0 | 0 | 0 | 0 | 0 | 0 | 0 | 0 | 0 | 0 | 0 | 0 | 0 | 0 | 0 | 0 | 0 | 0 | 0 | 0 | 0
Pb | 82 | -0.5 | 0 | 0 | 25 | 29.5 | 0 | 0 | 0 | 0 | 0 | 0 | -8.1 | 10 | 14.5 | 4.7 | 0 | 0 | 0 | 0 | -51.4 | -39.8 | -7.7 | 15.1 | 27.6 | 6.8 | 29 | 17.2 | 12.9 | 7.3 | 4.8 | 4.7 | 4.7 | 0 | 0 | 0 | 0 | 0 | -55.6 | -47.7 | -32.6 | 17.3 | 41.6 | 0 | 25.3 | 6.1 | -18.3 | 2.6 | 0 | -0.7 | 1.6 | 0 | 0 | 0 | 0 | 0 | -58.3 | -51.2 | -50.1 | -49 | -48.8 | 0 | -47.8 | 0 | -47.7 | -46.7 | -46.4 | -45.8 | -45.4 | -45.1 | 0 | 0 | -23.1 | 15.1 | 49.3 | 0 | 0 | 16.3 | -4.8 | 2.2 | 0 | 0 | 0 | 0 | 0 | 0 | 0 | 0 | 0 | 0 | -41.4
| 83 | 0 | 0 | 0 | 0 | 0 | 0 | 0 | 0 | 0 | 0 | 0 | 0 | 0 | 0 | 0 | 0 | 0 | 0 | 0 | 0 | 0 | 0 | 0 | 0 | 0 | 0 | 0 | 0 | 0 | 0 | 0 | 0 | 0 | 0 | 0 | 0 | 0 | 0 | 0 | 0 | 0 | 0 | 0 | 0 | 0 | 0 | 0 | 0 | 0 | 0 | 0 | 0 | 0 | 0 | 0 | 0 | 0 | 0 | 0 | 0 | 0 | 0 | 0 | 0 | 0 | 0 | 0 | 0 | 0 | 0 | 0 | 0 | 0 | 0 | 0 | 0 | 0 | 0 | 0 | 0 | 0 | 0 | 0 | 0 | 0 | 0 | 0 | 0 | 0 | 0
| 84 | 0 | 0 | 0 | 0 | 0 | 0 | 0 | 0 | 0 | 0 | 0 | 0 | 0 | 0 | 0 | 0 | 0 | 0 | 0 | 0 | 0 | 0 | 0 | 0 | 0 | 0 | 0 | 0 | 0 | 0 | 0 | 0 | 0 | 0 | 0 | 0 | 0 | 0 | 0 | 0 | 0 | 0 | 0 | 0 | 0 | 0 | 0 | 0 | 0 | 0 | 0 | 0 | 0 | 0 | 0 | 0 | 0 | 0 | 0 | 0 | 0 | 0 | 0 | 0 | 0 | 0 | 0 | 0 | 0 | 0 | 0 | 0 | 0 | 0 | 0 | 0 | 0 | 0 | 0 | 0 | 0 | 0 | 0 | 0 | 0 | 0 | 0 | 0 | 0 | 0
| 85 | 0 | 0 | 0 | 0 | 0 | 0 | 0 | 0 | 0 | 0 | 0 | 0 | 0 | 0 | 0 | 0 | 0 | 0 | 0 | 0 | 0 | 0 | 0 | 0 | 0 | 0 | 0 | 0 | 0 | 0 | 0 | 0 | 0 | 0 | 0 | 0 | 0 | 0 | 0 | 0 | 0 | 0 | 0 | 0 | 0 | 0 | 0 | 0 | 0 | 0 | 0 | 0 | 0 | 0 | 0 | 0 | 0 | 0 | 0 | 0 | 0 | 0 | 0 | 0 | 0 | 0 | 0 | 0 | 0 | 0 | 0 | 0 | 0 | 0 | 0 | 0 | 0 | 0 | 0 | 0 | 0 | 0 | 0 | 0 | 0 | 0 | 0 | 0 | 0 | 0
| 86 | 0 | 0 | 0 | 0 | 0 | 0 | 0 | 0 | 0 | 0 | 0 | 0 | 0 | 0 | 0 | 0 | 0 | 0 | 0 | 0 | 0 | 0 | 0 | 0 | 0 | 0 | 0 | 0 | 0 | 0 | 0 | 0 | 0 | 0 | 0 | 0 | 0 | 0 | 0 | 0 | 0 | 0 | 0 | 0 | 0 | 0 | 0 | 0 | 0 | 0 | 0 | 0 | 0 | 0 | 0 | 0 | 0 | 0 | 0 | 0 | 0 | 0 | 0 | 0 | 0 | 0 | 0 | 0 | 0 | 0 | 0 | 0 | 0 | 0 | 0 | 0 | 0 | 0 | 0 | 0 | 0 | 0 | 0 | 0 | 0 | 0 | 0 | 0 | 0 | 0
| 87 | 0 | 0 | 0 | 0 | 0 | 0 | 0 | 0 | 0 | 0 | 0 | 0 | 0 | 0 | 0 | 0 | 0 | 0 | 0 | 0 | 0 | 0 | 0 | 0 | 0 | 0 | 0 | 0 | 0 | 0 | 0 | 0 | 0 | 0 | 0 | 0 | 0 | 0 | 0 | 0 | 0 | 0 | 0 | 0 | 0 | 0 | 0 | 0 | 0 | 0 | 0 | 0 | 0 | 0 | 0 | 0 | 0 | 0 | 0 | 0 | 0 | 0 | 0 | 0 | 0 | 0 | 0 | 0 | 0 | 0 | 0 | 0 | 0 | 0 | 0 | 0 | 0 | 0 | 0 | 0 | 0 | 0 | 0 | 0 | 0 | 0 | 0 | 0 | 0 | 0
| 88 | 0 | 0 | 0 | 0 | 0 | 0 | 0 | 0 | 0 | 0 | 0 | 0 | 0 | 0 | 0 | 0 | 0 | 0 | 0 | 0 | 0 | 0 | 0 | 0 | 0 | 0 | 0 | 0 | 0 | 0 | 0 | 0 | 0 | 0 | 0 | 0 | 0 | 0 | 0 | 0 | 0 | 0 | 0 | 0 | 0 | 0 | 0 | 0 | 0 | 0 | 0 | 0 | 0 | 0 | 0 | 0 | 0 | 0 | 0 | 0 | 0 | 0 | 0 | 0 | 0 | 0 | 0 | 0 | 0 | 0 | 0 | 0 | 0 | 0 | 0 | 0 | 0 | 0 | 0 | 0 | 0 | 0 | 0 | 0 | 0 | 0 | 0 | 0 | 0 | 0
| 89 | 0 | 0 | 0 | 0 | 0 | 0 | 0 | 0 | 0 | 0 | 0 | 0 | 0 | 0 | 0 | 0 | 0 | 0 | 0 | 0 | 0 | 0 | 0 | 0 | 0 | 0 | 0 | 0 | 0 | 0 | 0 | 0 | 0 | 0 | 0 | 0 | 0 | 0 | 0 | 0 | 0 | 0 | 0 | 0 | 0 | 0 | 0 | 0 | 0 | 0 | 0 | 0 | 0 | 0 | 0 | 0 | 0 | 0 | 0 | 0 | 0 | 0 | 0 | 0 | 0 | 0 | 0 | 0 | 0 | 0 | 0 | 0 | 0 | 0 | 0 | 0 | 0 | 0 | 0 | 0 | 0 | 0 | 0 | 0 | 0 | 0 | 0 | 0 | 0 | 0
Th | 90 | -57.4 | 0 | 0 | -35.8 | -55.7 | 0 | 0 | 0 | 0 | 0 | 0 | -2.8 | -39.4 | -59.1 | -119 | 0 | 0 | 0 | 0 | 18.9 | 0 | 8.4 | 8.5 | 2.1 | -7.6 | -10.5 | -29.6 | -38.8 | -23.9 | -30 | -39.3 | -59.4 | 0 | 0 | 0 | 0 | 0 | 27 | 1.2 | 4.2 | 19.7 | 12.8 | 0 | -44.3 | -62.8 | -89.9 | -28.4 | 0 | -31.2 | -47.5 | 0 | 0 | 0 | 0 | 0 | 30.2 | 2.6 | 2 | 1.6 | 1.6 | 0 | 1.2 | 0 | 1.2 | 0.8 | 0.8 | 0.9 | 0.5 | 0.5 | 0 | 0 | 5.6 | 17.6 | 11.7 | 0 | 0 | -63.8 | -92.7 | -77.3 | 0 | 0 | -41.4 | 0 | 0 | 0 | 0 | 0 | 0 | 0 | 0
|  |  |  | Symbol | Atomic | Radius/Å | Pauling | VEC
|  |  |  | H | 1 | 0 | 0 | 0
|  |  |  | He | 2 | 0 | 0 | 0
|  |  |  | Li | 3 | 1.519 | 0.98 | 1
|  |  |  | Be | 4 | 1.128 | 1.57 | 2
|  |  |  | B | 5 | 0.82 | 2.04 | 3
|  |  |  | C | 6 | 0.773 | 2.55 | 4
|  |  |  | N | 7 | 0.75 | 3.04 | 5
|  |  |  | O | 8 | 0.73 | 3.44 | 6
|  |  |  | F | 9 | 0 | 0 | 0
|  |  |  | Ne | 10 | 0 | 0 | 0
|  |  |  | Na | 11 | 1.857 | 0.93 | 1
|  |  |  | Mg | 12 | 1.601 | 1.31 | 2
|  |  |  | Al | 13 | 1.432 | 1.61 | 3
|  |  |  | Si | 14 | 1.153 | 1.9 | 4
|  |  |  | P | 15 | 1.06 | 2.19 | 5
|  |  |  | S | 16 | 1.02 | 2.58 | 6
|  |  |  | Cl | 17 | 0 | 0 | 0
|  |  |  | Ar | 18 | 0 | 0 | 0
|  |  |  | K | 19 | 2.31 | 0.82 | 1
|  |  |  | Ca | 20 | 1.976 | 1 | 2
|  |  |  | Sc | 21 | 1.641 | 1.36 | 3
|  |  |  | Ti | 22 | 1.462 | 1.54 | 4
|  |  |  | V | 23 | 1.316 | 1.63 | 5
|  |  |  | Cr | 24 | 1.249 | 1.66 | 6
|  |  |  | Mn | 25 | 1.35 | 1.55 | 7
|  |  |  | Fe | 26 | 1.241 | 1.83 | 8
|  |  |  | Co | 27 | 1.251 | 1.88 | 9
|  |  |  | Ni | 28 | 1.246 | 1.91 | 10
|  |  |  | Cu | 29 | 1.278 | 1.9 | 11
|  |  |  | Zn | 30 | 1.395 | 1.65 | 12
|  |  |  | Ga | 31 | 1.392 | 1.81 | 3
|  |  |  | Ge | 32 | 1.24 | 2.01 | 4
|  |  |  | As | 33 | 0 | 0 | 0
|  |  |  | Se | 34 | 1.4 | 2.55 | 6
|  |  |  | Br | 35 | 0 | 0 | 0
|  |  |  | Kr | 36 | 0 | 0 | 0
|  |  |  | Rb | 37 | 2.44 | 0.82 | 1
|  |  |  | Sr | 38 | 2.152 | 0.95 | 2
|  |  |  | Y | 39 | 1.802 | 1.22 | 3
|  |  |  | Zr | 40 | 1.603 | 1.33 | 4
|  |  |  | Nb | 41 | 1.429 | 1.6 | 5
|  |  |  | Mo | 42 | 1.363 | 2.16 | 6
|  |  |  | Tc | 43 | 1.36 | 1.9 | 7
|  |  |  | Ru | 44 | 1.338 | 2.2 | 8
|  |  |  | Rh | 45 | 1.345 | 2.28 | 9
|  |  |  | Pd | 46 | 1.375 | 2.2 | 10
|  |  |  | Ag | 47 | 1.445 | 1.93 | 11
|  |  |  | Cd | 48 | 1.568 | 1.69 | 12
|  |  |  | In | 49 | 1.659 | 1.78 | 3
|  |  |  | Sn | 50 | 1.62 | 1.96 | 4
|  |  |  | Sb | 51 | 0 | 0 | 0
|  |  |  | Te | 52 | 1.452 | 2.1 | 6
|  |  |  | I | 53 | 0 | 0 | 0
|  |  |  | Xe | 54 | 0 | 0 | 0
|  |  |  | Cs | 55 | 2.65 | 0.79 | 1
|  |  |  | Ba | 56 | 2.176 | 0.89 | 2
|  |  |  | La | 57 | 1.879 | 1.1 | 3
|  |  |  | Ce | 58 | 1.825 | 1.12 | 3
|  |  |  | Pr | 59 | 1.65 | 1.13 | 3
|  |  |  | Nd | 60 | 1.64 | 1.14 | 3
|  |  |  | Pm | 61 | 1.63 | 1.13 | 3
|  |  |  | Sm | 62 | 1.81 | 1.17 | 3
|  |  |  | Eu | 63 | 1.984 | 1.2 | 3
|  |  |  | Gd | 64 | 1.801 | 1.2 | 3
|  |  |  | Tb | 65 | 1.781 | 1.1 | 3
|  |  |  | Dy | 66 | 1.774 | 1.22 | 3
|  |  |  | Ho | 67 | 1.766 | 1.23 | 3
|  |  |  | Er | 68 | 1.756 | 1.24 | 3
|  |  |  | Tm | 69 | 1.56 | 1.25 | 3
|  |  |  | Yb | 70 | 1.7 | 1.1 | 3
|  |  |  | Lu | 71 | 1.735 | 1.27 | 3
|  |  |  | Hf | 72 | 1.578 | 1.3 | 4
|  |  |  | Ta | 73 | 1.43 | 1.5 | 5
|  |  |  | W | 74 | 1.367 | 2.36 | 6
|  |  |  | Re | 75 | 1.375 | 1.9 | 7
|  |  |  | Os | 76 | 1.352 | 2.2 | 8
|  |  |  | Ir | 77 | 1.357 | 2.2 | 9
|  |  |  | Pt | 78 | 1.387 | 2.28 | 10
|  |  |  | Au | 79 | 1.442 | 2.54 | 11
|  |  |  | Hg | 80 | 0 | 0 | 0
|  |  |  | Tl | 81 | 1.716 | 1.62 | 3
|  |  |  | Pb | 82 | 1.75 | 2.33 | 4
|  |  |  | Bi | 83 | 0 | 0 | 0
|  |  |  | Po | 84 | 1.53 | 2 | 6
|  |  |  | At | 85 | 0 | 0 | 0
|  |  |  | Rn | 86 | 0 | 0 | 0
|  |  |  | Fr | 87 | 0 | 0 | 0
|  |  |  | Ra | 88 | 0 | 0 | 0
|  |  |  | Ac | 89 | 0 | 0 | 0
|  |  |  | Th | 90 | 1.8 | 1.3 | 3
|  |  |  | Pa | 91 | 1.61 | 1.5 | 3
|  |  |  | U | 92 | 1.42 | 1.38 | 3
|  |  | H | wodór | 1 | 100794 | gaz | niemetal | 84 µg/cm³ | -259,1 | -252,9 | 1766 | Cavendish
|  |  | He | hel | 2 | 4002602 | gaz | niemetal/gaz szlachetny[a] | 170 µg/cm³ | -272,2 | -268,9 | 1895 | Ramsay i Cleve
|  |  | Li | lit | 3 | 6941 | ciało stałe | metal | 0,53 g/cm³ | 180,5 | 1317 | 1817 | Arfvedson
|  |  | Be | beryl | 4 | 9012182 | ciało stałe | metal | 1,85 g/cm³ | 1278 | 2970 | 1797 | Vauquelin
|  |  | B | bor | 5 | 10811 | ciało stałe | niemetal/półmetal[a] | 2,46 g/cm³ | 2300 | 2550 | 1808 | Davy i Gay-Lussac
|  |  | C | węgiel | 6 | 12011 | ciało stałe | niemetal/półmetal[a] | 3,51 g/cm³ | 3550 | 4827 | prehistoria | nieznany
|  |  | N | azot | 7 | 1400674 | gaz | niemetal | 1,17 mg/cm³ | -209,9 | -195,8 | 1772 | Rutherford
|  |  | O | tlen | 8 | 159994 | gaz | niemetal | 1,33 mg/cm³ | -218,4 | -182,9 | 1774 | Priestley i Scheele
|  |  | F | fluor | 9 | 189984032 | gaz | niemetal | 1,58 mg/cm³ | -219,6 | -188,1 | 1886 | Moissan
|  |  | Ne | neon | 10 | 201797 | gaz | niemetal/gaz szlachetny[a] | 840 µg/cm³ | -248,7 | -246,1 | 1898 | Ramsay u. Travers
|  |  | Na | sód | 11 | 22989768 | ciało stałe | metal | 970 mg/cm³ | 97,8 | 892 | 1807 | Davy
|  |  | Mg | magnez | 12 | 24305 | ciało stałe | metal | 1,74 g/cm³ | 648,8 | 1107 | 1755 | Black
|  |  | Al | glin | 13 | 26981539 | ciało stałe | metal/półmetal[a] | 2,70 g/cm³ | 660,5 | 2467 | 1825 | Oersted
|  |  | Si | krzem | 14 | 280855 | ciało stałe | niemetal/półmetal[a] | 2,33 g/cm³ | 1410 | 2355 | 1824 | Berzelius
|  |  | P | fosfor | 15 | 30973762 | ciało stałe | niemetal/półmetal[a] | 1,82 g/cm³ | 44 (P4) | 280 (P4) | 1669 | Brandt
|  |  | S | siarka | 16 | 32066 | ciało stałe | niemetal | 2,06 g/cm³ | 113 | 444,7 | prehistoria | nieznany
|  |  | Cl | chlor | 17 | 354527 | gaz | niemetal | 2,95 mg/cm³ | -101 | -34,6 | 1774 | Scheele
|  |  | Ar | argon | 18 | 39948 | gaz | niemetal/gaz szlachetny[a] | 1,66 mg/cm³ | -189,4 | -185,9 | 1894 | Ramsay i Rayleigh
|  |  | K | potas | 19 | 390983 | ciało stałe | metal | 0,86 g/cm³ | 63,7 | 774 | 1807 | Davy
|  |  | Ca | wapń | 20 | 40078 | ciało stałe | metal | 1,54 g/cm³ | 839 | 1487 | 1808 | Davy
|  |  | Sc | skand | 21 | 4495591 | ciało stałe | metal | 2,99 g/cm³ | 1539 | 2832 | 1879 | Nilson
|  |  | Ti | tytan | 22 | 47,88 | ciało stałe | metal | 4,51 g/cm³ | 1660 | 3260 | 1791 | Gregor i Klaproth
|  |  | V | wanad | 23 | 509415 | ciało stałe | metal | 6,09 g/cm³ | 1890 | 3380 | 1801 | del Rio
|  |  | Cr | chrom | 24 | 519961 | ciało stałe | metal | 7,14 g/cm³ | 1857 | 2482 | 1797 | Vauquelin
|  |  | Mn | mangan | 25 | 5493805 | ciało stałe | metal | 7,44 g/cm³ | 1244 | 2097 | 1774 | Gahn
|  |  | Fe | żelazo | 26 | 55847 | ciało stałe | metal | 7,87 g/cm³ | 1535 | 2750 | prehistoria | nieznany
|  |  | Co | kobalt | 27 | 589332 | ciało stałe | metal | 8,89 g/cm³ | 1495 | 2870 | 1735 | Brandt
|  |  | Ni | nikiel | 28 | 58,69 | ciało stałe | metal | 8,91 g/cm³ | 1453 | 2732 | 1751 | Cronstedt
|  |  | Cu | miedź | 29 | 63546 | ciało stałe | metal | 8,92 g/cm³ | 1083,5 | 2595 | prehistoria | nieznany
|  |  | Zn | cynk | 30 | 65,39 | ciało stałe | metal | 7,14 g/cm³ | 419,6 | 907 | prehistoria | nieznany
|  |  | Ga | gal | 31 | 69723 | ciało stałe | metal | 5,91 g/cm³ | 29,8 | 2403 | 1875 | Lecoq de Boisbaudran
|  |  | Ge | german | 32 | 72,61 | ciało stałe | metal/półmetal[a] | 5,32 g/cm³ | 937,4 | 2830 | 1886 | Winkler
|  |  | As | arsen | 33 | 7492159 | ciało stałe | niemetal/półmetal[a] | 5,72 g/cm³ | 613 | 613[b] | ca. 1250 | Albertus Magnus
|  |  | Se | selen | 34 | 78,96 | ciało stałe | niemetal | 4,82 g/cm³ | 217 | 685 | 1817 | Berzelius
|  |  | Br | brom | 35 | 79904 | ciecz | niemetal | 3,14 g/cm³ | -7,3 | 58,8 | 1826 | Balard
|  |  | Kr | krypton | 36 | 83,8 | gaz | niemetal/gaz szlachetny[a] | 3,48 mg/cm³ | -156,6 | -152,3 | 1898 | Ramsay i Travers
|  |  | Rb | rubid | 37 | 854678 | ciało stałe | metal | 1,53 g/cm³ | 39 | 688 | 1861 | Bunsen i Kirchhoff
|  |  | Sr | stront | 38 | 87,62 | ciało stałe | metal | 2,63 g/cm³ | 769 | 1384 | 1790 | Crawford
|  |  | Y | itr | 39 | 8890585 | ciało stałe | metal | 4,47 g/cm³ | 1523 | 3337 | 1794 | Gadolin
|  |  | Zr | cyrkon | 40 | 91224 | ciało stałe | metal | 6,51 g/cm³ | 1852 | 4377 | 1789 | Klaproth
|  |  | Nb | niob | 41 | 9290638 | ciało stałe | metal | 8,58 g/cm³ | 2468 | 4927 | 1801 | Hatchet
|  |  | Mo | molibden | 42 | 95,94 | ciało stałe | metal | 10,28 g/cm³ | 2617 | 5560 | 1778 | Scheele
|  |  | Tc | technet | 43 | 989063 | ciało stałe | metal | 11,49 g/cm³ | 2172 | 5030 | 1937 | Perrier i Segrè
|  |  | Ru | ruten | 44 | 101,07 | ciało stałe | metal | 12,45 g/cm³ | 2310 | 3900 | 1844 | Claus
|  |  | Rh | rod | 45 | 1029055 | ciało stałe | metal | 12,41 g/cm³ | 1966 | 3727 | 1803 | Wollaston
|  |  | Pd | pallad | 46 | 106,42 | ciało stałe | metal | 12,02 g/cm³ | 1552 | 3140 | 1803 | Wollaston
|  |  | Ag | srebro | 47 | 1078682 | ciało stałe | metal | 10,49 g/cm³ | 961,9 | 2212 | prehistoria | nieznany
|  |  | Cd | kadm | 48 | 112411 | ciało stałe | metal | 8,64 g/cm³ | 321 | 765 | 1817 | Stromeyer i Hermann
|  |  | In | ind | 49 | 114,82 | ciało stałe | metal | 7,31 g/cm³ | 156,2 | 2080 | 1863 | Reich i Richter
|  |  | Sn | cyna | 50 | 118,71 | ciało stałe | metal | 7,29 g/cm³ | 232 | 2270 | prehistoria | nieznany
|  |  | Sb | antymon | 51 | 121,75 | ciało stałe | metal/półmetal[a] | 6,69 g/cm³ | 630,7 | 1750 | prehistoria | nieznany
|  |  | Te | tellur | 52 | 127,6 | ciało stałe | niemetal/półmetal[a] | 6,25 g/cm³ | 449,6 | 990 | 1782 | von Reichenstein
|  |  | I | jod | 53 | 12690447 | ciało stałe | niemetal | 4,94 g/cm³ | 113,5 | 184,4 | 1811 | Courtois
|  |  | Xe | ksenon | 54 | 131,29 | gaz | niemetal/gaz szlachetny[a] | 4,49 g/dm³ | -111,9 | -107 | 1898 | Ramsay i Travers
|  |  | Cs | cez | 55 | 13290543 | ciało stałe | metal | 1,90 g/cm³ | 28,4 | 690 | 1860 | Kirchhoff i Bunsen
|  |  | Ba | bar | 56 | 137327 | ciało stałe | metal | 3,65 g/cm³ | 725 | 1640 | 1808 | Davy
|  |  | La | lantan | 57 | 1389055 | ciało stałe | metal | 6,16 g/cm³ | 920 | 3454 | 1839 | Mosander
|  |  | Ce | cer | 58 | 140115 | ciało stałe | metal | 6,77 g/cm³ | 798 | 3257 | 1803 | von Hisinger i Berzelius
|  |  | Pr | prazeodym | 59 | 14090765 | ciało stałe | metal | 6,48 g/cm³ | 931 | 3212 | 1895 | von Welsbach
|  |  | Nd | neodym | 60 | 144,24 | ciało stałe | metal | 7,00 g/cm³ | 1010 | 3127 | 1895 | von Welsbach
|  |  | Pm | promet | 61 | 1469151 | ciało stałe | metal | 7,22 g/cm³ | 1080 | 2730 | 1945 | Marinsky i Glendenin
|  |  | Sm | samar | 62 | 150,36 | ciało stałe | metal | 7,54 g/cm³ | 1072 | 1778 | 1879 | Lecoq de Boisbaudran
|  |  | Eu | europ | 63 | 151965 | ciało stałe | metal | 5,25 g/cm³ | 822 | 1597 | 1901 | Demaçay
|  |  | Gd | gadolin | 64 | 157,25 | ciało stałe | metal | 7,89 g/cm³ | 1311 | 3233 | 1880 | de Marignac
|  |  | Tb | terb | 65 | 15892534 | ciało stałe | metal | 8,25 g/cm³ | 1360 | 3041 | 1843 | Mosander
|  |  | Dy | dysproz | 66 | 162,5 | ciało stałe | metal | 8,56 g/cm³ | 1409 | 2335 | 1886 | Lecoq de Boisbaudran
|  |  | Ho | holm | 67 | 16493032 | ciało stałe | metal | 8,78 g/cm³ | 1470 | 2720 | 1878 | Soret
|  |  | Er | erb | 68 | 167,26 | ciało stałe | metal | 9,05 g/cm³ | 1522 | 2510 | 1842 | Mosander
|  |  | Tm | tul | 69 | 16893421 | ciało stałe | metal | 9,32 g/cm³ | 1545 | 1727 | 1879 | Cleve
|  |  | Yb | iterb | 70 | 173,04 | ciało stałe | metal | 6,97 g/cm³ | 824 | 1193 | 1878 | de Marignac
|  |  | Lu | lutet | 71 | 174967 | ciało stałe | metal | 9,84 g/cm³ | 1656 | 3315 | 1907 | Urbain
|  |  | Hf | hafn | 72 | 178,49 | ciało stałe | metal | 13,31 g/cm³ | 2150 | 5400 | 1923 | Coster i vón Hevesy
|  |  | Ta | tantal | 73 | 1809479 | ciało stałe | metal | 16,68 g/cm³ | 2996 | 5425 | 1802 | Ekeberg
|  |  | W | wolfram | 74 | 183,85 | ciało stałe | metal | 19,26 g/cm³ | 3407 | 5927 | 1783 | Bracia de Elhuyar
|  |  | Re | ren | 75 | 186207 | ciało stałe | metal | 21,03 g/cm³ | 3180 | 5627 | 1925 | Noddack, Tacke i Berg
|  |  | Os | osm | 76 | 190,2 | ciało stałe | metal | 22,61 g/cm³ | 3045 | 5027 | 1803 | Tenant
|  |  | Ir | iryd | 77 | 192,22 | ciało stałe | metal | 22,65 g/cm³ | 2410 | 4130 | 1803 | Tenant i inni
|  |  | Pt | platyna | 78 | 195,08 | ciało stałe | metal | 21,45 g/cm³ | 1772 | 3827 | 1557 | Scaliger
|  |  | Au | złoto | 79 | 19696654 | ciało stałe | metal | 19,32 g/cm³ | 1064,4 | 2940 | prehistoria | nieznany
|  |  | Hg | rtęć | 80 | 200,59 | ciecz | metal | 13,55 g/cm³ | -38,9 | 356,6 | prehistoria | nieznany
|  |  | Tl | tal | 81 | 2043833 | ciało stałe | metal | 11,85 g/cm³ | 303,6 | 1457 | 1861 | Crookes
|  |  | Pb | ołów | 82 | 207,2 | ciało stałe | metal | 11,34 g/cm³ | 327,5 | 1740 | prehistoria | nieznany
|  |  | Bi | bizmut | 83 | 20898037 | ciało stałe | metal | 9,80 g/cm³ | 271,4 | 1560 | 1540 | Agricola
|  |  | Po | polon | 84 | 2089824 | ciało stałe | metal/półmetal[a] | 9,20 g/cm³ | 254 | 962 | 1898 | Maria i Piotr Curie
|  |  | At | astat | 85 | 2099871 | ciało stałe | niemetal/półmetal[a] |  | 302 | 337 | 1940 | Corson i MacKenzie
|  |  | Rn | radon | 86 | 2220176 | gaz | niemetal/gaz szlachetny[a] | 9,23 mg/cm³ | -71 | -61,8 | 1900 | Dorn
|  |  | Fr | frans | 87 | 2230197 | ciało stałe | metal |  | 27 | 677 | 1939 | Perey
|  |  | Ra | rad | 88 | 2260254 | ciało stałe | metal | 5,50 g/cm³ | 700 | 1140 | 1898 | Maria i Piotr Curie
|  |  | Ac | aktyn | 89 | 2270278 | ciało stałe | metal | 10,07 g/cm³ | 1047 | 3197 | 1899 | Debierne
|  |  | Th | tor | 90 | 2320381 | ciało stałe | metal | 11,72 g/cm³ | 1750 | 4787 | 1829 | Berzelius
|  |  | Pa | protaktyn | 91 | 2310359 | ciało stałe | metal | 15,37 g/cm³ | 1554 | 4030 | 1917 | Soddy, Cranston i Hahn
U